## Sheet1
Публичное акционерное общество «Новолипецкий металлургический комбинат»
УЧТЕННЫЙ ЭКЗЕМПЛЯР Управление контроля качества продукции Отдел системы менеджмента качества ИНВ. № 13______ экз. №______________ |  |  |  | И.о. представителя руководства ПАО «НЛМК» по Системе менеджмента качества - директора Технической дирекции подписано Е.В. Берестюков 27.04.2023 2023 г. ПЕРЕЧЕНЬ продукции, подлежащей входному контролю качества на 2023 год взамен редакции от 14.03.2022 года Форма 4
| № п/п | Наименование продукции | Марка, вид, тип |  | Номер нормативной документации (ГОСТ, ТУ) на продукцию | Объем контроля и периодичность | Параметры контроля | Методики контроля, измерения и испытания | Подразделение осуществляющее входной контроль
| 1 | Концентрат железорудный агломерационный АО "Стойленский ГОК" | Концентрат железорудный агломерационный АО "Стойленский ГОК" |  | ТУ 07.10.10-0011-00186826- 2022 Контракт/ договор | Каждая 5 партия | Fe общ. Влага | ТУ 07.10.10-0011-00186826- 2022 ГОСТ 12764 ГОСТ 27561 ГОСТ 15054 АМ 05757665-252-001-2021 АМ 72-150-2001 АМ 05757665-072-405-2014 ГОСТ 32518.2 | АГЦ
[6 empty] | Каждая 10 партия | SiO2
| 2 | Руда марганцевая | Руда марганцевая |  | Контракт/ договор | 15 партий в месяц | Mn общ., SiO2, P, Zn Влага зерновой состав | Контракт/ договор АМ 05757665-072-409-2015 ГОСТ 27561-87 АМ 05757665-252-005-2020 | АГЦ
[6 empty] | Каждая партия | Mn общ., Влага зерновой состав |  | ДЦ-2
| 3 | Мелочь коксовая | АО «Алтайкокс» КМ1 КМ2 |  | ТУ 0763-199-00190437-2004 | Каждая 4 партия Каждая 6 партия | Общая влага в рабочем состоянии топлива Зольность Массовая доля кусков размером более 10 мм Определение фракционного состава | М 05757665-FL-252-0195-2020 ГОСТ 5954.2 ГОСТ Р 55661 | АГЦ
Переч № п/п | ень продукции, подлеж Наименование продукции | ащей входному контролю i Марка, вид, тип | ачества на 2023 год Номер нормативной документации (ГОСТ, ТУ) на продукцию | Объем контроля и периодичность | Параметры контроля | Методики контроля, измерения и испытания | Форма 4 Подразделение осуществляющее входной контроль
4 | Руда железная агломерационная АО "Стойленский ГОК" | Руда железная агломерационная АО "Стойленский ГОК" | ТУ 07.10.10-001000186826-2020 Контракт/договор | Каждая партия | Fe общ Массовая доля класса крупности более 10 мм | ТУ 07.10.10-0010-00186826- 2020 ГОСТ 12764 ГОСТ 15054 ГОСТ 17495 АМ 05757665-252-001-2021 АМ 72-150-2001 ГОСТ 32518.2 | АГЦ
|  |  |  | Каждая 2 партия | SiO2
5 | Кварцит железистый | АО «Стойленский ГОК» | ТУ 07.10.10-0014-00186826- 2020 | Одна партия в месяц | Влага SiO2 Fe общ. | ТУ 07.10.10-0014-00186826- 2020 ГОСТ 15054 ГОСТ 12764 ГОСТ 23581.15 ГОСТ 32518.1 ГОСТ 32517.1 | ДЦ-2
6 | Концентрат железорудный Лебединского ГОКа | высший сорт | ТУ 07.10.10-030-001868032016 Контракт/ договор | Каждая партия Каждая 10 партия | Feобщ, влага SiO2 | АМ 05757665-252-001-2021 АМ 72-150-2001 ГОСТ 12764-73 ГОСТ 32518.2 | АГЦ
7 | Руда железная агломерационная ООО "Металл-групп" (Яковлевского месторождения) | Руда агломерационная Яковлевского рудника | Контракт/ договор ТУ 0711-003-58329644-08 | Каждая партия Каждая 10 партия | Feобщ, влага SiO2 | АМ 05757665-252-001-2021 АМ 72-150-2001 ГОСТ 12764-73 ГОСТ 32518.2 | АГЦ
8 | Кварцит кристаллический Первоуральский | ПКК-97 класс 4 | ТУ 1511-027-59284560-2004 | Каждая партия | AI2O3 CaO Фракционный состав | АМ 72-203-2000 ГОСТ 2642.4 ГОСТ 2642.7 | ФСЦ
9 | Кварцит кусковой Банического месторождения | ТУ У 08.1-14015554002:2021 | ТУ У 08.1-14015554002:2021 | Каждая партия | AI2O3 CaO Фракционный состав | АМ 72-203-2000 ГОСТ 2642.4 ГОСТ 2642.7 | ФСЦ
10 | Кварцит кусковой рудника Черемшанский | Марка КВ3, КВ4 | ТУ 1511-004-49421724- 2018 | Каждая партия | A12O3 TiO2 Фракционый состав | АМ 72-203-2000 ГОСТ 2642.4 ГОСТ 2642.6 | ФСЦ --------------------------2
Перечень продукции, подлежащей входному контролю качества на 2023 год
Форма 4
№ п/п | Наименование продукции | Марка, вид, тип | Номер нормативной документации (ГОСТ, ТУ) на продукцию | Объем контроля и периодичность | Параметры контроля | Методики контроля, измерения и испытания | Подразделение осуществляющее входной контроль
11 | Древесный уголь | Марка А, сорт высший | ГОСТ 7657-84 | Каждая партия | Зольность Влага Выход летучих веществ | ГОСТ 12596 ГОСТ 16399 ГОСТ Р 55660 | ФСЦ
12 | Длиннопламенный уголь Шубаркольского угольного месторождения | Марка Д класс О | ТУ СТ РК 1526-1-2016 Контракт/ договор | Каждый вагон | Зольность Влага Выход летучих веществ | ГОСТ Р 55661 ГОСТ Р 52911 ГОСТ Р 55660 | ФСЦ
13 | Окатыши железорудные АО «Стойленский ГОК» | Стойленские | ТУ 07.10.10-001500186826-2021 Контракт/ договор | 10 партий в месяц SiO2 - 3 партии в месяц | Fe общ. Количество мелочи SiO2 | АМ 05757665-252-001-2021 ГОСТ 32518.1 | ДЦ-1 ДЦ-2
14 | Окатыши железорудные | Лебединские | ТУ 07.10.10-031-00186803- 2016 | 1 партия в месяц | Fe общ. Количество мелочи SiO2 | ТУ 07.10.10-031-00186803- 2016 ГОСТ 17495 ГОСТ 27562 Методика М-5 Методика М-6 АМ 05757665-252-001-2021 ГОСТ 32518.1 | ДЦ-1 ДЦ-2
15 | Окатыши железорудные | Михайловские | ТУ 0722-001-00186849-2009 | 1 партия в месяц | Fe общ. Количество мелочи SiO2 | ТУ 0722-001-00186849-2009 Методика М-5 Методика М-6 АМ 05757665-252-001-2021 ГОСТ 32518.1 | ДЦ-1 ДЦ-2
16 | Окатыши | Качканарский ГОК | ТУ 07.10.10-003-00186938- 2017 | 1 партия в месяц | Fe общ. Количество мелочи SiO2 | ТУ 07.10.10-003-00186938- 2017 Методика М-5 Методика М-6 АМ 05757665-252-001-2021 ГОСТ 32518.1 | ДЦ-1 ДЦ-2
3
Перечень продукции, подлежащей входному контролю качества на 2023 год
Форма 4
№ п/п | Наименование продукции | Марка, вид, тип | Номер нормативной документации (ГОСТ, ТУ) на продукцию | Объем контроля и периодичность | Параметры контроля | Методики контроля, измерения и испытания | Подразделение осуществляющее входной контроль
17 | Кокс (привозной) | КД КД I КД II КД iii кокс литейный каменноугольный | СТО 05757665-005-2017 Контракт/ договор | 5 проб в месяц | Сера Механ. прочность Ситовый состав Летучие Зольность Влага Истираемость Г орячая прочность Реакционная способность | ТУ 1104-0760-395-161-98 СТО 05757665-005-2017 Контракт/ договор ГОСТ 23083 ГОСТ 2669 ГОСТ 5953 ГОСТ 5954.1 ГОСТ 5954.2 ГОСТ Р 55660 ГОСТ Р 55661 ГОСТ 27588 ГОСТ 32465 ASTM D5341/D5341M-19 | ДЦ-2
18 | Кокс пековый электродный | КПЭ-1 КПЭ-2 КПЭ-3 | ГОСТ 3213-91 | Каждая партия | Зольность Влага | ГОСТ 27588 ГОСТ Р 55661 | ФСЦ
19 | Кокс электродный, нефтяной анодный | КЭЛ С Б | ТУ 0258-128-00148636-2003 ТУ 0258-004-05766540-2008 СТО 78689379-03-2016 | Каждая партия (не более 8 проб в сутки) | Влага Сера Летучие Зольность | ГОСТ 27588 ГОСТ 22898 ГОСТ 22692 ГОСТ 16799 ГОСТ 1437 | КХП
|  |  |  | 1 раз в декаду в объединенной пробе | Углерод | ГОСТ 32979
4
№ п/п | Наименование продукции | Марка, вид, тип | Номер нормативной документации (ГОСТ, ТУ) на продукцию | Объем контроля и периодичность | Параметры контроля | Методики контроля, измерения и испытания | Подразделение осуществляющее входной контроль
20 | Концентрат угольный для коксования | ГЖ Ж К КО КС ОС | Контракт/ договор | Каждая партия | Влага Пластометрические показатели Сера Летучие Зольность Углерод Индекс свободного вспучивания | ГОСТ 11014 ГОСТ 1186 ГОСТ 32465 ГОСТ Р 55660 ГОСТ Р 55661 ГОСТ 10742 ГОСТ 33503 ГОСТ 32979 | КХП
|  |  |  | 40% партий угольных концентратов | Отражательная способность витринита (Ro) | ГОСТ Р 55659
21 | Каменный уголь ООО «НПО Химмаркет» (Кузбасс) | Марка Д класс О | Контракт/ договор | Каждый вагон | Зольность Влага Выход летучих веществ | ГОСТ 52911 ГОСТ 55661 ГОСТ 55660 | ФСЦ - отбор, подготовка и доставка проб в цех ЦЛК Цех ЦЛК -выполнение анализа, выдача протокола
22 | Борная кислота | Производитель "Эти Маден", Турция | Контракт/ договор | Каждая партия | B2O3 | М 05757665-FL-252-0053- 2019 | ФСЦ - отбор, подготовка и доставка проб в цех ЦЛК Цех ЦЛК -выполнение анализа, выдача протокола
23 | Концентрат угольный для использования в качестве ПУТ в ДЦ-1, ДЦ-2 | Т СС Г А(антрацит) | Контракт/ договор | Для ДЦ-2 - 16 проб в месяц Для КХП - каждая партия | Влага Сера Летучие Зольность Углерод | ГОСТ 11014 ГОСТ 32465 ГОСТ Р 55660 ГОСТ Р 55661 ГОСТ 10742 ГОСТ 33503 ГОСТ 32979 | КХП ДЦ-2
24 | Аммиак водный технический | А Б | ГОСТ 9 | Каждая партия (цистерна) | Массовая доля аммиака | ГОСТ 9 | КХП
25 | Бензол каменноугольный сырой | БС БС 1 | ТУ 20.14.12-167-00190437- 2021 | Каждая партия (цистерна) Один раз в 5 дней | Внешний вид Массовая доля отгона до 180 °С Температура конца отгона 97% пробы Массовая доля компонентов сырого бензола | ГОСТ 2706.1 ТУ 20.14.12-167-00190437- 2021 | КХП
5
Перечень продукции, подлежащей входному контролю качества на 2023 год
Форма 4
№ п/п | Наименование продукции | Марка, вид, тип | Номер нормативной документации (ГОСТ, ТУ) на продукцию | Объем контроля и периодичность | Параметры контроля | Методики контроля, измерения и испытания | Подразделение осуществляющее входной контроль
26 | Кислота серная техническая | Контактная: - улучшенная - техническая: - 1-го сорта - 2-го сорта Регенерированная | ГОСТ 2184 | Каждая партия (цистерна) | Для технической 1 сорта и регенерированной: массовая доля - моногидрата (Н2 SO4): - железа - остатка после прокаливания Для технической 2 сорта: массовая доля: - моногидрата (Н2 SO4) - железа Для отделения ректификации сырого бензола: - массовая доля моногидрата (Н2 SO4) - Прозрачность | ГОСТ 2184 | КХП
27 | Кислота ортофосфорная очищенная | Марка Т2 Марка Т3 | ТУ 2142-001-00209450-95 ТУ 2149-268-10964029-2006 | Каждая партия (цистерна) | Массовая доля ортофосфорной кислоты | ТУ 2142-001-00209450-95 ТУ 2149-268-10964029-2006 | КХП
28 | Натрий углекислый, Na2CO3 (сода кальцилнированная техническая) | Марка А Марка Б | ГОСТ 5100 | Каждая партия | Массовая доля Na2CO3 | ГОСТ 5100 | КХП
29 | Натр едкий технический | Марка РР, РД, РМ-А, РМ-Б, РМ-В | ГОСТ Р 55064 | Каждая партия (цистерна) | Массовая доля гидроксида натрия | ГОСТ Р 55064 | КХП ЦДС ЦТС
30 | Купорос железный технический |  | ГОСТ 6981 | Каждая партия | массовая доля сульфата железа | ГОСТ 6981 | КХП
31 | Пиперилен | П-1 П-2 | ТУ 38.103.300-83 | Каждая партия (цистерна) | Внешний вид Массовая доля пиперилена | ТУ 38.103.300-83 | КХП
32 | Фракция пипериленовая | А, Б | ТУ 2411-022-73776139-2010 | Каждая партия (цистерна) | Внешний вид Массовая доля пиперилена | ТУ 2411-022-73776139-2010 | КХП
33 | Масло каменноугольное среднее | Марка А,Б,В,В1,Д | ТУ 20.14.73-005-00188110- 2021 | Каждая партия (цистерна) | Содержание воды, % Фракционный состав, % до 230 °С до 270 °С до 300 °С Плотность при 20 °С, кг/м3 Содержание нафталина, % Содержание фенолов, % | ГОСТ 2477 ГОСТ 30141 ГОСТ 30142 ГОСТ 3900 СТО 00188110-002-2014 ТУ 20.14.73-005-00188110- 2021 | КХП
6
Перечень продукции, подлежащей входному контролю качества на 2023 год
Форма 4
№ п/п | Наименование продукции | Марка, вид, тип | Номер нормативной документации (ГОСТ, ТУ) на продукцию | Объем контроля и периодичность | Параметры контроля | Методики контроля, измерения и испытания | Подразделение осуществляющее входной контроль
34 | Смазка | ПрокатОл (EP 2) и аналоги | ТУ У 23.2-30208090-045- 2005 с изм. 1-3 | Каждая партия | Внешний вид; Пенетрация при 250С с перемешиванием, м х 10-4 ; Температура каплепадения, 0С; Массовая доля воды, %; Массовая доля механических примесей в %; Массовая доля свободной щелочи в перерасчете на NaOH, %; Нагрузка сваривания, H. | ГОСТ 6243 ГОСТ 5346 (метод А) ГОСТ 6793 ГОСТ 2477 ГОСТ 6479 ГОСТ 6707 ГОСТ 9490 | ЦГП цех ЦЛК выдает протокол испытаний, распостраняющийся на каждую партию смазок независимо от цеха-пробоотборщика
|  | LubriLICA HV EP 2 и аналоги | ТУ У23.2-32365441-172:2011 с изм. 1-2 |  | Внешний вид Пенетрация при 250С с перемешиванием, м х 10-4 Температура каплепадения, 0С массовая доля воды, % Массовая доля механических примесей в %; Массовая доля свободной щелочи в перерасчете на NaOH, %; Нагрузка сваривания, H. | ГОСТ 6243 ГОСТ 5346 (метод В) ГОСТ 6793 ГОСТ 2477 ГОСТ 6479 ГОСТ 6707 ГОСТ 9490
35 | Масла | Т рансмиссионные ИТД-100 ТАП-15ВР Rosneft Redutec CLP 150, 220, 320, 460 ТАД 17 Shell Omala S4 GX320 Газпромнефть Редуктор CLP 460 | ТУ 38.401158-027-97 ТУ 38.401158-032-97 ТУ 0253-018-00219159-96 ТУ 38.40158-002-2003 СТО 44918199-106-2017 Контракт/ договор СТО 84035624-011-2009 | Каждая партия | Вязкость кинематическая Кислотное число Содержание водорастворимых кислот и щелочей Содержание механических примесей Температура вспышки Содержание воды Зольность Плотность при 20°С Коррозионное воздействие на медные пластинки Температура застывания | ГОСТ 33 ГОСТ 5985 ГОСТ 1461 ГОСТ 2477 ГОСТ 4333 ГОСТ 6307 ГОСТ 6370 ГОСТ 3900 ГОСТ 11362 ГОСТ 2917 ГОСТ 20287 | ЦТС ЦГП ЦХПП ЦДС ЦРПО ЦРСО АГЦ КХП ДЦ-1 ДЦ- 2 КЦ-1 КЦ-2
|  | Трансформаторные ГК | ТУ 38.1011025-85 | Каждая партия | Вязкость кинематическая Кислотное число Содержание механических примесей Температура вспышки Коррозионное воздействие на медные пластинки | ГОСТ 33 ГОСТ 6356 ГОСТ 11362 ГОСТ 2917 ГОСТ 6370
|  | Индустриальные И-12А И-20А И-40А ТНК Гидравлик HLP 32, 46, 68 ИЛС-10 ИЛС-5 И-5А | ГОСТ 20799 ТУ 38.101908-91 ТУ 38.1011352-91 ТУ 38.301-41-180-2001 ТУ 0253-043-48120848-2005 ТУ 38.1011191-97 | Каждая партия | Вязкость кинематическая Зольность Содержание воды Температура вспышки Содержание водорастворимых кислот и щелочей Содержание механических примесей Кислотное число Плотность при 20°С Индекс вязкости Коррозионное воздействие на медные пластинки Температура застывания Класс чистоты | ГОСТ 33 ГОСТ 1461 ГОСТ 2477 ГОСТ 4333 ГОСТ 6307 ГОСТ 6370 ГОСТ 5985 ГОСТ 3900 ГОСТ 25371 ГОСТ 2917 ГОСТ 20287 ГОСТ 17216
7
Перечень продукции, подлежащей входному контролю качества на 2023 год
Форма 4
№ п/п | Наименование продукции | Марка, вид, тип | Номер нормативной документации (ГОСТ, ТУ) на продукцию | Объем контроля и периодичность | Параметры контроля | Методики контроля, измерения и испытания | Подразделение осуществляющее входной контроль
|  | Турбинные | ГОСТ 32 ГОСТ 9972 ТУ 0258-005-00151779-2001 ТУ 38.101821-2001 | Каждая партия | Вязкость кинематическая Содержание воды Температура вспышки Содержание водорастворимых кислот и щелочей Содержание механических примесей Кислотное число Плотность при 20°С Коррозионное воздействие на медные пластинки Температура застывания Индекс вязкости | ГОСТ 33 ГОСТ 2477 ГОСТ 4333 ГОСТ 6307 ГОСТ 6370 ГОСТ 5985 ГОСТ 3900 ГОСТ 2917 ГОСТ 20287 ГОСТ 25371 ГОСТ 11362
Тп22 Тп-22С Тп-30
|  | Авиационные | ГОСТ 21743-76 | Каждая партия | Вязкость кинематическая Зольность Содержание воды Температура вспышки Содержание водорастворимых кислот и щелочей Содержание механических примесей Кислотное число Плотность при 20°С Индекс вязкости Температура застывания | ГОСТ 33 ГОСТ 1461 ГОСТ 2477 ГОСТ 4333 ГОСТ 6307 ГОСТ 6370 ГОСТ 5985 ГОСТ 3900 ГОСТ 25371 ГОСТ 20287
МС-20
|  | Компрессорные | ТУ 38.1011296-90 ТУ 0258-003-00151779-2001 ТУ 0253-011-001-51779- 2004 | Каждая партия | Вязкость кинематическая Зольность Содержание воды Температура вспышки Содержание водорастворимых кислот и щелочей Содержание механических примесей Кислотное число Плотность при 20°С Индекс вязкости Коррозионное воздействие на медные пластинки | ГОСТ 33 ГОСТ 1461 ГОСТ 2477 ГОСТ 4333 ГОСТ 6307 ГОСТ 6370 ГОСТ 5985 ГОСТ 3900 ГОСТ 25371 ГОСТ 2917
КП-8С КП-8Ср ТНК КС-19п
|  | Для прокатных станов | ГОСТ 12672 ТУ 38.101908-91 ТУ 0253-034-00151911-2006 СТО 44918199-087-2017 СТО 79345251-033-2009 СТО 84035624-074-2014 | Каждая партия | Вязкость кинематическая Зольность Содержание воды Температура вспышки Содержание водорастворимых кислот и щелочей Содержание механиче-ских примесей Кислотное число Плотность при 20°С Индекс вязкости Коррозионное воздействие на медные пластинки Температура застывания | ГОСТ 33 ГОСТ 1461 ГОСТ 2477 ГОСТ 4333 ГОСТ 6307 ГОСТ 6370 ГОСТ 5985 ГОСТ 3900 ГОСТ 25371 ГОСТ 2917 ГОСТ 20287 ГОСТ 11362
ПС-28 И-460ПВ Rosneft Flowtec Iron 522, 546 ЛУКОЙЛ Интего 220, 460 Г азпронефть Romil 220,460
8
Перечень продукции, подлежащей входному контролю качества на 2023 год
Форма 4
№ п/п | Наименование продукции | Марка, вид, тип | Номер нормативной документации (ГОСТ, ТУ) на продукцию | Объем контроля и периодичность | Параметры контроля | Методики контроля, измерения и испытания | Подразделение осуществляющее входной контроль
|  | Консервационные «Феррокоут 8001» «Феррокоут 6130» «Феррокоут 5009-2» «Антикорит PL3802-39S» «Антикорит RP4107S» Волгол-131 Т Волгол-131 и другие в соот-ветствии с условиями заказа TEKTYL 506EN | Контракт/ договор ТУ 0258-102-34686523-2009 ТУ 19.20.29-005-34686523- 2021 | Каждая партия Каждая пятая партия | Вязкость кинематическая Содержание воды Содержание механических примесей Плотность Температура вспышки Температура застывания Содержание водорастворимых кислот и щелочей Кислотное число Стабильность Число омыления | ГОСТ 33 ГОСТ 2477 ГОСТ 6370 ГОСТ 3900 ГОСТ 4333 ГОСТ 20287 ГОСТ 6307 ГОСТ 22386 Методика по Контракт/ договору или ТУ ГОСТ 21749
|  | Гидравлические ИГП-18; ИГП-30; ИГП-49; ИГС-68Ри; Rosneft Gidrotec HLP Лукойл Гейзер СТ Лукойл Гейзер LT ЛУКОЙЛ Слайдо 32,68; ЛУКОЙЛ Стило 100, 150, 220, 320, 460 Renolin B15 YG46 "Quintolubric 888-68" "Quintolubric 840-46" Волтес МГС 46 и аналоги указанных масел | ТУ 38.101413-97 ТУ 0253-004-00151779-2003 СТО 44918199-065-2016 Контракт/ договор ТУ 0253-010-79345251-2008 ТУ 0253-011-79345251-2008 ТУ 0253-014-79345251-2008 ТУ 0253-015-79345251-2008 ТУ 0253-016-79345251-2008 ТУ 0253-025-70351853-2009 | Каждая партия | Вязкость кинематическая Зольность Содержание воды Температура вспышки Содержание водорастворимых кислот и щелочей Содержание механических примесей Кислотное число Плотность при 20°С Класс чистоты Индекс вязкости Коррозионное воздействие на медные пластинки Температура застывания | ГОСТ 33 ГОСТ 1461 ГОСТ 2477 ГОСТ 4333 Методика по Контракт/ договору или ТУ ГОСТ 6307 ГОСТ 6370 ГОСТ 5985 ГОСТ 3900 ГОСТ 25371 ГОСТ 2917 ГОСТ 20287 ГОСТ 11362
|  | Фирма «Мобил»: Вакуолайн 133, 146, 627, 629, 630, 632, 634, DTE 25, 26 и их аналоги; Фирма «Шелл»: Шелл Витреа Омала 100, 150, 220, 460 Теллус 32, С 68; Масло KOM.Atlas Copco Roto Inject Fluid Масло д/пневмооборудования Modil Almo 525 | Контракт/ договор | Каждая партия | Показатели по Контракт/ договору Плотность при 20°С | Контракт/ договор ГОСТ 3900
9
Перечень продукции, подлежащей входному контролю качества на 2023 год
Форма 4
№ п/п | Наименование продукции | Марка, вид, тип | Номер нормативной документации (ГОСТ, ТУ) на продукцию | Объем контроля и периодичность | Параметры контроля | Методики контроля, измерения и испытания | Подразделение осуществляющее входной контроль
36 | Смазки пластичные | Литол-24 Униол-2М/2; ВНИИНЕФТЕХИМ 002 Sliding GR 0,1,2 RENOLIT FAP 502 Termolit 3000 ВНИИНЕФТЕХИМ 001, 003, 004, 008 Termolit EP2,3 ИП-1 Агринол СКС-300 М 1,2 и аналоги указанных смазок Смазка SG 460 ESTER EP1 | ГОСТ 21150 ТУ У 23.2-30802090-0872008 с изм. 1-3 ТУ 0254-002-59523555-2003 с изм. 8 ТУ У 23.2-30802090084:2008 с изм. 1-5 СТО 94690991-012-2018 | Каждая партия | Содержание воды Пенетрация Внешний вид Температура каплепадения Критическая нагрузка Нагрузка сваривания Индекс задира | ГОСТ 2477 ГОСТ 5346 (Метод А, В) ГОСТ 6243 ГОСТ 6793 ГОСТ 9490 | ЦТС ЦГП ЦХПП ЦДС ЦРПО АГЦ ДЦ-1 ДЦ- 2 КЦ- 1 КЦ-2 ЦРСО Цех ЦЛК выдает один протокол испытаний на партию, независимо от количества цехов, получивших данную партию. Цех, получивший смазку, уже прошедшую входной контроль, получает дубликат протокола
37 | Эмульсолы | Эмульсолы «Квакерол» все аналоги «Бондер ите L-RO» (Г еролюб) все аналоги Волгол 159 NO, Волгол-161, Волгол-4NO и все аналоги, "Универсал ТС" | Контракт/ договор ТУ 0258-097-34686523-2008 ТУ 0258-001-45846757-01 ТУ 20.59.41-480-34686523 ТУ 20.59.41-370-34686523 | Каждая партия Каждая пятая партия | Вязкость кинематическая Кислотное число Число омыления Температура застывания 5% эмульсия: РН эмульсии Коэффициент стабильности Температура вспышки Содержание воды Содержание механических примесей Зольность Плотность Стабильность 5% эмульсия: Пенообразующая способность | ГОСТ 33 ГОСТ 22386 ГОСТ 21749 ГОСТ 20287 ГОСТ 6243 Контракт/ договор ГОСТ 4333 ГОСТ 2477 ГОСТ 6370 ГОСТ 1461 ГОСТ 3900 Контракт/ договор Контракт/ договор | ЦДС ЦХПП ЦТС
10
Перечень продукции, подлежащей входному контролю качества на 2023 год
Форма 4
№ п/п | Наименование продукции | Марка, вид, тип | Номер нормативной документации (ГОСТ, ТУ) на продукцию | Объем контроля и периодичность | Параметры контроля | Методики контроля, измерения и испытания | Подразделение осуществляющее входной контроль
38 | Смазочноохлаждающие жидкости | «Квёрл», «Квакер» все аналоги, «Металина» все аналоги, «Волгол 355», «Волгол 360», «Волгол 370», «Бондерите L-TF (Г еролюб)» все аналоги, «Волгол 310», «Волгол 357» все аналоги Волтес-151 М | Контракт/ договор, ТУ 0258-019-34686523-2004 ТУ 0258-076-34686523-2007 ТУ 0258-142-34686523-2012 ТУ 0258-177-34686523-2014 ТУ 0258-166-34686523-2014 ТУ 0258-227-34686523-2016 ТУ 20.59.41-323-346865232019 | Каждая партия | Внешний вид Вязкость Кислотное число Содержание воды Плотность Стабильность 5% эмульсия: РН Коррозионная агрессивность Общая щёлочность Стабильность | Контракт/ договор, ТУ, ГОСТ 33 ГОСТ 22386 ГОСТ 11362 ГОСТ 2477 ГОСТ 3900 ГОСТ 6243 ГОСТ 6243 ГОСТ 6243 ГОСТ 9.402 | ЦТС ЦХПП ЦГП ЦДС
39 | Стружка стальная | 14 А | ГОСТ 2787 | Каждый вагон | Состав Степень чистоты Длина витка Масло | М 05757665-FL-252-0261-2020 | ФСЦ
40 | Чистая стружка алюминиевая сыпучая | А 21 | ГОСТ Р 54564-2011 | Каждая партия | Влага Масло Al Si | М 05757665-FL-252-0262-2020 М 05757665-FL-252-0261-2020 ГОСТ 28053 | ФСЦ
41 | Концентрат марганцевый | Пр-ва Бразилии | Контракт/ договор | Каждая партия | Fe SiO2 Mn Р | ГОСТ 22772.4 ГОСТ 22772.5 ГОСТ 22772.6 АМ 05757665-072-409-2015 | ФСЦ
42 | Концентрат плавикошпатовый | ФК-75 ФК-85 | ГОСТ 29220 Контракт/ договор | Каждая партия | CaF2 SiO2 Г ранулометрический состав | АМ 05757665-072-387-2013 ГОСТ 7619.3 ГОСТ 7619.4 | КЦ-1, КЦ-2, ДЦ-2 -приемка, отбор, подготовка и доставка проб, определение гранулометрического состава ФСЦ- приемка, отбор, подготовка и доставка проб, определение гранулометрического состава цех ЦЛК -выполнение анализа
11
пере № п/п | ень продукции, подлеж Наименование продукции | ащей входному контролю i Марка, вид, тип | ачества на 2023 год----- Номер нормативной документации (ГОСТ, ТУ) на продукцию | Объем контроля и периодичность | Параметры контроля | Методики контроля, измерения и испытания | -----------Форма 4 Подразделение осуществляющее входной контроль
43 | Доломит сырой | ДФ-10; ДФ-20 (АО «Доломит» | СТО 00186861-001-2018 | Для АГЦ: 10 партий в месяц | MgO Нерастворимый остаток | АМ 05757665-072-414-2017 АМ 72-160-99 АМ 00186861-001-2018 ГОСТ Р 55410 ГОСТ 2642.0 ГОСТ 2642.7 ГОСТ 2642.5 ГОСТ 2642.4 ГОСТ 2642.3 ГОСТ 2642.8 ГОСТ 2642.2 ГОСТ 2642.1 СТО 00186861-001-2018 ГОСТ 3306 АМ 05757665-72-329-2008 АМ 05757665-72-330-2008 АМ 05757665-072-345-2009 АМ 05757665-252-002-2021 | АГЦ, ОГЦ - отбор и подготовка проб, определение гранулометрического состава
|  | ДО-20 (АО "Доломит") |  | Для ОГЦ: три партии в месяц по каждому виду фракции | CaO Fe2O3 (для ОГЦ) A12O3 (для ОГЦ) SiO2 MgO ОИМПП Влажность Г ранулометрический состав
44 | Микродоломит | МД-10 | ТУ 5743-003-55363468-2011 | Каждая партия | Массовая доля оксида кальция в пересчете на CaCO3, % Массовая доля оксида магния (MgO), % в пересчете на MgCO3 Массовая доля влаги, % Массовая доля остатка, %, на сите с сеткой № 0,1 мм, № 0,063 мм Плотность насыпная, г/см3 | ГОСТ 21138.5 АМ 05757665-72-329-2008 АМ 05757665-252-002-2021 ГОСТ 2642.1 ГОСТ 21119.2 ГОСТ 27707 ГОСТ 8735 ГОСТ 8269.0 ТУ 5716-001-00281275-2009 ГОСТ 2642.8 ГОСТ 2642.7 | ОМЦ
45 | Камень известняковый технологический (известняк) | С-1 (АО «Стагдок») | СТО 00186855-046-2017 | Для ОГЦ: три партии в месяц по каждому виду фракции | CaO SiO2 MgO Влажность ОИМПП Г ранулометрический состав | СТО 00186855-046-2017 ГОСТ 2642.0 ГОСТ 2642.1 ГОСТ 2642.2 ГОСТ 15054 ГОСТ 2642.7 ГОСТ 2642.3 ГОСТ 2642.8 ГОСТ 8269.0 АМ 05757665-72-329-2008 АМ 05757665-72-330-2008 АМ 72-160-99 АМ 05757665-072-414-2017 АМ 00186855-001-2016 АМ 05757665-252-002-2021 ГОСТ Р 55410 | ОГЦ
|  | Ч-1 (АО «Стагдок») |  | Для АГЦ: 4 партии в месяц | CaO SiO2 MgO Нерастворимый остаток Г ранулометрический состав |  | АГЦ - отбор и подготовка проб, определение гранулометрического состава
12
Переч № п/п | ень продукции, подлеж Наименование продукции | ащей входному контролю i Марка, вид, тип | дчествд на 2023 год Номер нормативной документации (ГОСТ, ТУ) на продукцию | Объем контроля и периодичность | Параметры контроля | Методики контроля, измерения и испытания | Форма 4 Подразделение осуществляющее входной контроль
46 | Известняк флюсовый | С-1 АО "Ольшансий карьер" ЗАО "Рождественский карьер" ЗАО "Пореченский карьер" ЗАО "Хмелинецкий карьер" | ТУ 0751-006-29832135-04 ТУ 0751-006-21472996-04 ТУ 0751-006-00365457-04 ТУ 0751-006-29826942-04 Контракт/ договор | Три партии в месяц по каждому виду фракции от поставщика | Г ранулометрический состав CaO SiO2 MgO ОИМПП Влажность | ТУ 0751-006-29832135-04 ТУ 0751-006-21472996-04 ТУ 0751-006-00365457-04 ТУ 0751-006-29826942-04 ГОСТ 2642.0 ГОСТ 2642.1 ГОСТ 2642.2 ГОСТ 15054 ГОСТ 2642.7 ГОСТ 2642.3 ГОСТ 2642.8 ГОСТ 8269.0 АМ 05757665-72-329-2008 АМ 05757665-72-330-2008 АМ 05757665-252-002-2021 | ОГЦ
47 | Марганцовистый известняк ООО «Башминералресурс» | Ч-1 | ТУ 0751-001-38476082-2015 Контракт/ договор | Каждая 5 партия | Mn общ. влага Г ранулометрический состав CaO SiO2 | АМ 05757665-252-002-2021 27561 22772.0 22974.3 22772.5 22975.5 | АГЦ
48 | Известь для агломерации | Известь для агломерации | Контракт/ договор | Каждая 10 партия | Фракционный состав CaO Относительное изменение массы при прокаливании Содержание массовой доли активного CaO + MgO | АМ 72-160-99 ГОСТ 2642.2 | АГЦ
49 | Металлы черные вторичные | Виды вторичных черных металлов, предназначенных для переработки в конвертерах и плавильных агрегатах | ГОСТ 2787 Дополнения к Контрактам/ договорам | Каждый вагон | Г абариты Состав Степень чистоты | ГОСТ 2787 ГОСТ 12344 ГОСТ 12347 ГОСТ 12348 | Копровый цех ФЛЦ
50 | Скрап стальной обогащенный покупной | Скрап для переработки в КЦ-1,2 АГЦ ДЦ-1 | Регламент по осуществлению приемки скрапа сторонних производителей, поступающего на ОАО "НЛМК" ГОСТ 2787 ТУ 24.10.35-0035-057576652020 Контракт/ договор Дополнения к Контрактам/ договорам | Каждая партия | Фракция в соответствии с назначением (АГЦ, КЦ-1,2, ДЦ-1) Содержание железа общего Зашлакованность | ГОСТ 2787 ТУ 24.10.35-0035-05757665- 2020 Дополнения к Контракт/ договорам АМ 05757665-252-001-2021 | в соответствии с Регламентом по осуществлению приемки скрапа сторонних производителей, поступающего на ОАО "НЛМК"
51 | Заполнитель кварцевый | ЗКВ-97 | ГОСТ 23037 | Каждая партия | Химический состав | ГОСТ 23037 АМ 72-203-2000 | ДЦ-1
13
Перечень продукции, подлежащей входному контролю качества на 2023 год
Форма 4
№ п/п | Наименование продукции | Марка, вид, тип | Номер нормативной документации (ГОСТ, ТУ) на продукцию | Объем контроля и периодичность | Параметры контроля | Методики контроля, измерения и испытания | Подразделение осуществляющее входной контроль
52 | Щебень шунгитовый | Зажогинское месторождение | ТУ 5711-008-12862296-2002 | Каждая партия | Зольность SiO2 Сумма углерода и диоксида кремния Массовая доля общей влаги Фракционный состав Содержание шунгитового углерода | ГОСТ Р 55661-2013 ГОСТ 26318.2 ГОСТ 27588 ТУ 5711-008-12862296-2002 | ДЦ-2
53 | Мертели огнеупорные алюмосиликатные | МШ-39 ММК-72 МШн-39 | ГОСТ 6137 ГОСТ Р 53859 ТУ 1521-058-00187027-2011 Контракт/ договор | Одна партия в месяц | AI2O3 Fe2O3 Массовая доля влаги | ГОСТ 2642.0 ГОСТ 2642.1 ГОСТ Р 55410 ГОСТ 2642.4 ГОСТ 2642.5 ГОСТ 28584 ТУ 14-199-111-2000 ГОСТ 26565 ГОСТ 6137 ГОСТ 24717 АМ 05757665-252-002-2021 | ЦПП - расстановка и вскрытие упаковки и тары, передача сертификатов качества в цех ЦЛК цех ЦЛК - приемка, отбор проб из биг-бэгов, подготовка, доставка проб и выполнение анализа
|  | Sevenlite Set 35 | Контракт/ договор | Каждая партия | A12O3 SiO2 CaO Na2O | ГОСТ 2642.4 ГОСТ 2642.3 ГОСТ 2642.7 ГОСТ 2642.11 ГОСТ Р 55410 АМ 05757665-252-001-2021
54 | Мертели огнеупорные: динасовые и 1 шамотные | МШ-28 МКБУ | ГОСТ 6137 ГОСТ Р 53859 ТС 194-06-17 | Одна партия в месяц | Для марки МШ-28: AI2O3 Для марки МКБУ: A12O3 Fe2O3 Массовая доля влаги | ГОСТ 2642.0 ГОСТ 2642.4 ГОСТ Р 55410 ГОСТ 26565 ГОСТ 28584 ГОСТ Р 53859-2010 ГОСТ 6137 ГОСТ 24717 ГОСТ 2642.5 АМ 05757665-252-002-2021 ТС 194-06-17 | ЦПП - расстановка и вскрытие упаковки и тары, передача сертификатов качества в цех ЦЛК цех ЦЛК - приемка, отбор проб из биг-бэгов, подготовка, доставка проб и выполнение анализа
55 | Огнеупорные бетоны для изготовления футеровок | Theramer cast 95 Theramer cast 99 | Контракт/ договор |  | AI2O3 Fe2O3 массовая доля влаги | ГОСТ 2642.0 ГОСТ Р 52667 ГОСТ 2642.4 ГОСТ 2642.5 | ЦПП - расстановка пакетов, вскрытие упаковки и тары и
14
Переч № п/п | ень продукции, подлеж Наименование продукции | ащей входному контролю i Марка, вид, тип | ачества на 2023 год Номер нормативной документации (ГОСТ, ТУ) на продукцию | Объем контроля и периодичность | Параметры контроля |  | Методики контроля, измерения и испытания | Форма 4 Подразделение осуществляющее входной контроль
| сталеразливочны, промежуточных ковшей | Rantal 90 (AL90VA) | ТС 77790136-01-15 |  | Al2O3 MgO массовая доля | влаги | ГОСТ 28584 ГОСТ Р 55410 АМ 05757665-252-002-2021 ТС 77790136-01-15 | передача сертификатов качества цех ЦЛК КЦ-1, КЦ-2 -
|  | Seven Cast 90 NR09W Seven Flow 92 NR 08 Z-10 | Контракт/ договор |  | Al2O3 MgO |  |  | сообщают о поступлении, вскрытие упаковки и тары, отбор и подготовка проб,
|  | CERALIT CAST TL 93083 | Контракт/ договор |  | Al2O3 СаО |  |  | передача сертификатов качества контролеру цех ЦЛК
|  | CERALIT CAST TU91119 | Контракт/ договор |  | Al2O3 СаО |  |  | цех ЦЛК - контроль за отбором и подготовкой проб, доставка проб и выполнение анализа
|  | Borcast-96 STA Borcast-96 STP SV | ТС 194-20-17 ТС 194-47-21 | Одна партия в месяц | Al2O3+MgO CaO Fe2O3
|  | CERALIT FLOW TR 92178 | Контракт/ договор |  | Al2O3
|  | CERALIT CAST TL 91013 | Контракт/ договор |  | Al2O3 СаО
|  | Concrete CTL-AM-P1 | Контракт/ договор |  | Al2O3 MgO
|  | Concrete CTL-BSL | Контракт/ договор |  | Al2O3 MgO
|  | Риокаст 70 АР Риокаст 80 | ТС 77790136-04-17 ТУ 1503-006-31047165-02 |  | A12O3
|  | Runcast BMAL/LM | Контракт/ договор |  | A12O3 MgO СаО
|  | Runcast BALM/ASM | Контракт/ договор |  | AI2O3 SiO2 СаО
|  | DSA-ACAST90RH | Контракт/ договор |  | AI2O3 СаО
Перечень продукции, подлежащей входному контролю качества на 2023 год
Форма 4
№ п/п | Наименование продукции | Марка, вид, тип | Номер нормативной документации (ГОСТ, ТУ) на продукцию | Объем контроля и периодичность | Параметры контроля | Методики контроля, измерения и испытания | Подразделение осуществляющее входной контроль
|  | Ceralit Cast TU 93011MF | Контракт/ договор |  | Al2O3 СаО
56 | Массы набивные огнеупорные | ММК-88 ММЛ-65 | ТУ 1523-013-00190495-2000 ТУ 1523-003-56627662-2003 | Одна партия в месяц | Для массы ММЛ-65, ММК-88: AI2O3 Fe2O3 Р2О5 Массовая доля влаги Потери массы при прокаливании (только по ТУ 1523013-00190495-2000) | ГОСТ 2642.0 ГОСТ 26565 ГОСТ 2642.2 ГОСТ 2642.4 ГОСТ 2642.5 ГОСТ 2642.10 ГОСТ 28584 ГОСТ Р 55410 ТУ 1523-013-00190495-2000 ТУ 1523-003-56627662-2003 ГОСТ Р 55410 АМ 05757665-252-002-2021 | ЦПП - расстановка пакетов, вскрытие упаковки и тары и передача сертификатов качества цех ЦЛК цех ЦЛК - приемка, отбор и доставка проб.ю выполнение анализа КЦ-1, КЦ-2 -сообщают о поступлении, вскрытие упаковки и тары, отбор и подготовка проб, передача сертификатов качества контролеру цех ЦЛК цех ЦЛК - контроль за отбором проб в КЦ-1,2, отбор, подготовка и доставка проб и выполнение анализа
|  | Риокаст-Силика Силика М Алюмокаст-88 Риокаст-Оксиал | ТУ 1523-007-31047165-2005 ТУ 1523-014-77790136-2010 ТУ 1523-019-77790136-2010 ТУ 1523-024-77790136-2010 |  | Для массы Силика-М: AI2O3 Fe2O3 Р2О5 Потери массы при прокаливании Массовая доля влаги Для массы Риокаст-Силика: MgO AI2O3 Fe2O3 SiO2 CaO Потери массы при прокаливании Массовая доля влаги Для массы Алюмокаст-88 AI2O3 Fe2O3 Р2О5 Массовая доля влаги Для массы Риокаст-Оксиал: A12O3 Fe2O3 SiO2 | ГОСТ 2642.0 ГОСТ 26565 ГОСТ 2642.3 ГОСТ 2642.4 ГОСТ 2642.5 ГОСТ 2642.9 ГОСТ 28584 ТУ 1523-007-31047165-2005 ТУ 1523-014-77790136-2010 ТУ 1523-019-77790136-2010 ТУ 1523-024-77790136-2010 АМ 05757665-252-002-2021
|  | Konmix MKX2 | Контракт/ договор |  | MgO Cr2O3
16
Перечень продукции, подлежащей входному контролю качества на 2023 год
Форма 4
№ п/п | Наименование продукции | Марка, вид, тип | Номер нормативной документации (ГОСТ, ТУ) на продукцию | Объем контроля и периодичность | Параметры контроля | Методики контроля, измерения и испытания | Подразделение осуществляющее входной контроль
|  | DSA-MCRAM57RH | Контракт/ договор |  | MgO Cr2O3
|  | Magram-85S | Контракт/ договор |  | MgO Fe2O3 SiO2 CaO
|  | Theramer Ram 4 Theramer Ram 5 Theramer Ram 14 Theramer Ram 16 | Контракт/ договор |  | MgO Fe2O3 Al2O3 для Theramer Ram 14 MgO SiO2 для Theramer Ram 16 MgO ( в соответствии с письмом № 251/03679 от 27.11.2017)
57 | Стартовая смесь | Feurolan SM 70 A20 | Контракт/ договор ТУ 1523-014-56239807-2013 ТТ 72664728-273-Н-2010 | Одна партия в месяц | Cr2O3 Fe2O3 А12Оз MgO SiO2 C массовая доля влаги | Контракт/ договор ГОСТ 26565 ТУ 1523-014-56239807-2013 ТТ 72664728-273-Н-2010 ГОСТ 2642.0 ГОСТ 2642.3 ГОСТ 2642.4 ГОСТ 2642.5 ГОСТ 2642.8 ГОСТ 2642.9 ГОСТ 2642.15 АМ 05757665-252-002-2020 | КЦ-1, КЦ-2 -сообщают о поступлении, вскрытие упаковки и тары, отбор проб и подготовка пробы и передача сертификатов качества цех ЦЛК ЦПП - расстановка и вскрытие упаковки и тары и передача сертификатов качества цех ЦЛК цех ЦЛК - отбор, подготовка и доставка проб и выполнение анализа
|  | Interfull CR 33 C |  |  | Сг2Оз Fe2O3 А12Оз MgO SiO2 массовая доля влаги
|  | Magnofill SM 75 |  |  | Cr2O3 Fe2O3 А12Оз MgO SiO2 C массовая доля влаги
|  | NCF-70 |  |  | Сг2Оз Fe2O3 А12Оз MgO SiO2 массовая доля влаги
17
Перечень продукции, подлежащей входному контролю качества на 2023 год
Форма 4
№ п/п | Наименование продукции | Марка, вид, тип | Номер нормативной документации (ГОСТ, ТУ) на продукцию | Объем контроля и периодичность | Параметры контроля | Методики контроля, измерения и испытания | Подразделение осуществляющее входной контроль
|  | "START-RMK"-SSC |  |  | Cr2O3 Fe2O3 AI2O3 SiO2 C массовая доля влаги
|  | Dalfil 32/30 |  |  | Cr2O3 Fe2O3 A12O3 MgO SiO2 C массовая доля влаги
|  | CCT-X |  |  | Cr2O3 SiO2 массовая доля влаги
|  | Theramer Fill 135 |  |  | Cr2O3 Fe2O3 A12O3 MgO SiO2 массовая доля влаги
18
Перечень продукции, подлежащей входному контролю качества на 2023 год
Форма 4
№ п/п | Наименование продукции | Марка, вид, тип | Номер нормативной документации (ГОСТ, ТУ) на продукцию | Объем контроля и периодичность | Параметры контроля | Методики контроля, измерения и испытания | Подразделение осуществляющее входной контроль
58 | Смесь периклазовая для заполнения зазора между рабочим и арматурным слоем сталеразливочного ковша | СПШ-50 | ТУ 1523-002-46219784-2011 | Одна партия в два месяц | &2O3 AI2O3 SiO2 MgO | ГОСТ 26565 ГОСТ 2642.0 ГОСТ 2642.8 ТУ 1523-002-46219784-2011 ГОСТ 2642.3 ГОСТ 2642.4 ГОСТ 2642.9 АМ 05757665-252-002-2021 ГОСТ Р 55410 | ЦПП - расстановка пакетов и вскрытие упаковки и тары и передача сертификатов качества цех ЦЛК цех ЦЛК - приемка, отбор и доставка проб и выполнение анализа КЦ-1, КЦ-2 -сообщают о поступлении, вскрытие упаковки и тары, отбор проб, подготовка проб и передача сертификатов качества цех ЦЛК. цех ЦЛК контроль за отбором и подготовкой проб, доставка проб и выполнение анализа
59 | Смеси набивные (бетонные) огнеупорные *Кроме огнеупорных материалов, поступающих в рамках аутсорсинга, по СРР/СРТ -Контракт/ договорам | AL 87 | ТС 77730136-03-17 | Одна партия в месяц | A12O3+ MgO СаО SiO2 | ГОСТ 2642.0 ГОСТ 26565 ГОСТ 2642.4 ГОСТ 2642.5 ГОСТ 2642.7 АМ 05757665-252-002-2021 | ЦПП - расстановка и вскрытие упаковки и тары, передача сертификатов качества цех ЦЛК цех ЦЛК - приемка, отбор, подготовка, доставка проб и выполнение анализа
19
Переч № п/п | ень продукции, подлеж Наименование продукции | ащей входному контролю i Марка, вид, тип | ачества на 2023 год Номер нормативной документации (ГОСТ, ТУ) на продукцию | Объем контроля и периодичность | Параметры контроля | Методики контроля, измерения и испытания | Форма 4 Подразделение осуществляющее входной контроль
60 | Порошок периклазовый | ППЭ-88 | ГОСТ 24862 | Одна партия в месяц | SiO2 СаО, MgO | ГОСТ 26565 ГОСТ 2642.3 ГОСТ 2642.7 ГОСТ 2642.8 ГОСТ 24862 ГОСТ Р 55410 | ЦПП - расстановка пакетов и вскрытие упаковки и тары и передача сертификатов качества цех ЦЛК цех ЦЛК - приемка, отбор и доставка проб и выполнение анализа
61 | Массы набивные периклазовые для вакуумкамеры | MGM-96 Gunmix MTRH Bondmix ZMCF | Контракт/ договор | 1 партия в месяц для MGM-96 Gunmix MTRH - одна партия в два месяца | Массовая доля окиси магния | ГОСТ 26565 ГОСТ 2642.0 ГОСТ 2642.8 ГОСТ Р 55410 Контракт/ договор АМ 05757665-252-002-2021 | ЦПП - расстановка пакетов и вскрытие упаковки и тары и передача сертификатов качества цех ЦЛК цех ЦЛК - приемка, отбор и доставка проб и выполнение анализа
62 | Огнеупорные конуса для отсечки шлака | Monocon Огнеупорные технологии и их аналоги | Контракт/ договор | Каждая партия | Внешний вид | ГОСТ 5341 ТУ 14-8-647-94 АМ 05757665-72-197-2008 | КЦ-1 КЦ-2 ЦПП
63 | Массы набивные периклазовые для сталеразливочного ковша | Maccast-95 | Контракт/ договор | 1 партия в месяц | Массовая доля окиси магния | ГОСТ 26565 ГОСТ 2642.0 ГОСТ 2642.8 ГОСТ Р 55410 Контракт/ договор АМ 05757665-252-002-2021 | ЦПП - расстановка пакетов и вскрытие упаковки и тары и передача сертификатов качества цех ЦЛК цех ЦЛК - приемка, отбор проб, доставка проб и выполнение анализа
64 | Торкрет-массы периклазовые | MM-83 | Контракт/ договор | 1 партия в месяц | SiO2 MgO | ГОСТ 2642.0 ГОСТ 2642.3 ГОСТ 2642.5 ГОСТ 2642.7 ГОСТ 2642.8 ГОСТ 26565 ГОСТ Р 55410 Контракт/ договор | ЦПП - расстановка пакетов и вскрытие упаковки и тары и передача сертификатов качества цех ЦЛК цех ЦЛК - приемка, отбор и доставка - 20
|  | DTRM-83 | ТТ 72664728-241-Т-2010 |  | SiO2 MgO
|  | Theramer Gun 207 | Контракт/ договор |  | MgO CaO SiO2
Перечень п одукции, подлежащей входному контролю качества на 2023 год
Форма 4
№ п/п | Наименование продукции | Марка, вид, тип | Номер нормативной документации (ГОСТ, ТУ) на продукцию | Объем контроля и периодичность | Параметры контроля | Методики контроля, измерения и испытания | Подразделение осуществляющее входной контроль
|  | Mag-RM/G Rubinit VK3 | Контракт/ договор |  | SiO2 Fe2O3 Cr2O3 MgO Al2O3 | АМ 05757665-252-002-2021 ТТ 72664728-241-Т-2010 ГОСТ Р 52667 ТУ 23.20.13-048-77889395- 2022 | проб и выполнение анализа
|  | DALGUN М852 | DALGUN М852 |  | SiO2 Fe2O3 СаО MgO
|  | RH-GUN/2 | ТУ 23.20.13-04877889395-2022 |  | SiO2 MgO
|  | ТМК-75СТ | ТС 2021-3-48 |  | СаО MgO
65 | Торкрет-массы для футеровки желобов доменного производства *Кроме огнеупорных материалов, поступающих в рамках аутсорсинга, по СРР/СРТ -Контракт/ договорам | CaldeTMgun GM 33 GSP | Контракт/ договор | Одна партия в два месяца | SiC Al2O3 | ГОСТ 2642.0 ГОСТ 26564.0 ГОСТ 2642.4 ГОСТ 26565 АМ 05757665-072-407-2015 Контракт/ договор | ДЦ-1 ДЦ-2
|  | ECOJET 34N03 | Контракт/ договор |  | Al2O3 Fe2O3 | ГОСТ 2642.0 ГОСТ 2642.3 ГОСТ 2642.4 ГОСТ 2642.5 ГОСТ 26565 ГОСТ Р 55410 Контракт/ договор АМ 05757665-252-002-2021
|  | Seven gun 2363 NX | Контракт/ договор | Одна партия в месяц | Al2O3 Fe2O3 | ГОСТ 2642.0 ГОСТ 2642.4 ГОСТ 2642.5 ГОСТ 2642.7 ГОСТ 26565 ГОСТ Р 55410 Контракт/ договор АМ 05757665-252-002-2021
|  | ВГМТ-16 | ТУ 1523-071-00187085-2011 ТС 1523-071-1-001870852016 |  | Al2O3 Fe2O3 CaO | ГОСТ 2642.0 ГОСТ 26565 ГОСТ 2642.4 ГОСТ 2642.5 ГОСТ 2642.7 ТУ 1523-071-00187085-2011 АМ 05757665-252-002-2021 ГОСТ Р 55410
21
Перечень продукции, подлежащей входному контролю качества на 2023 год
Форма 4
№ п/п | Наименование продукции | Марка, вид, тип | Номер нормативной документации (ГОСТ, ТУ) на продукцию | Объем контроля и периодичность | Параметры контроля | Методики контроля, измерения и испытания | Подразделение осуществляющее входной контроль
66 | Торкрет-массы периклазовые для промежуточного ковша | Ankertun-217 JEMATUN 83M Ankertun MW 10-TR | Контракт/ договор ТС 1523-001-59119133-2013 | 1 партия в месяц для Ankertun-217 -одна партия в два месяца | Для массы Ankertun-217: | ГОСТ 2642.0 ГОСТ 2642.3 ГОСТ 2642.4 ГОСТ 2642.5 ГОСТ 2642.7 ГОСТ 2642.8 ГОСТ 26565 ГОСТ Р 55410 Контракт/ договор ТС 1523-001-59119133-2013 АМ 05757665-252-002-2021 | ЦПП - расстановка пакетов и вскрытие упаковки и тары и передача сертификатов качества цех ЦЛК цех ЦЛК - приемка, отбор, доставка проб и выполнение анализа
SiO2 Fe2O3 СаО MgO Для массы JEMATUN 83M:
SiO2 Fe2O3 СаО MgO Для массы Ankertun MW 10-TR: SiO2 Al2O3 CaO Fe2O3 MgO
|  | RIOCAST МАГ-1 Basilite 304 | ТУ 1526-010-77790136-2008 Контракт/ договор | 1 партия в месяц | Fe2O3 СаО MgO | ГОСТ 2642.0 ГОСТ 2642.3 ГОСТ 2642.5 ГОСТ 2642.7 ГОСТ 2642.8 ГОСТ 26565 ГОСТ Р 55410 ТУ 1526-010-77790136-2008 АМ 05757665-252-002-2021
67 | Массы высокоглиноземистые для футеровки желобов доменного производства набивные *Кроме огнеупорных материалов, поступающих в рамках аутсорсинга, по СРР/СРТ -Контракт/ договорам | CaldeTMram GB 58S15 | Контракт/ договор | Одна партия в два месяца | Al2O3 SiC | ГОСТ 2642.0 ГОСТ 2642.4 ГОСТ 26565 ГОСТ 26564.1 Контракт/ договор АМ 05757665-072-407-2015 АМ 05757665-252-002-2021 | ДЦ-1 ДЦ-2
|  | Seven ram 2565 KX | Контракт/ договор | Одна партия в месяц | Al2O3 Fe2O3 | ГОСТ 2642.0 ГОСТ 2642.4 ГОСТ 2642.5 ГОСТ 2642.7 ГОСТ 26565 ГОСТ Р 55410 Контракт/ договор АМ 05757665-252-002-201
22
Перечень продукции, подлежащей входному контролю качества на 2023 год
Форма 4
№ п/п | Наименование продукции | Марка, вид, тип | Номер нормативной документации (ГОСТ, ТУ) на продукцию | Объем контроля и периодичность | Параметры контроля | Методики контроля, измерения и испытания | Подразделение осуществляющее входной контроль
|  | ВГМН-23 ВГМН-25 | ТУ 23.20.13-13600187085-2017 ТУ 1523-056-00187085- 2007 |  | A12O3 Fe2O3 Потери при прокаливании Массовая доля влаги | ГОСТ 2642.0 ГОСТ 2642.4 ГОСТ 2642.5 ГОСТ 2642.2 ГОСТ 28584 ГОСТ 26565 ГОСТ Р 55410 ТУ 1523-056-00187085-2007 АМ 05757665-252-002-2021 ТУ 23.20.13-136-00187085- 2017---------------------- | ДЦ-1 ДЦ-2
68 | Массы высокоглиноземистые виброуплотняемые (наливные) для футеровки главных желобов доменного производства *Кроме огнеупорных материалов, поступающих в рамках аутсорсинга, по СРР/СРТ -Контракт/ договорам | ECOCAST 55N06 | Контракт/ договор | Одна партия в два месяца | A12O3 Fe2O3 SiO2 общ. CaO | ГОСТ 2642.0 ГОСТ 2642.3 ГОСТ 2642.4 ГОСТ 2642.5 ГОСТ 2642.7 ГОСТ 26565 ГОСТ Р 55410 АМ 05757665-252-002-2021 | ДЦ-1 ДЦ-2
|  | ВГМВ-15 ВГМВ-151С | ТУ 1523-032-00187085- 2008 ТУ 1523-047-00187085- 2006 | Одна партия в месяц | A12O3 Fe2O3 CaO | ГОСТ 2642.0 ГОСТ 2642.4 ГОСТ 2642.5 ГОСТ 2642.7 ГОСТ 26565 ТУ 1523-032-00187085-2008 ТУ 1523-047-00187085-2006 АМ 05757665-252-002-2021
69 | Изделия огне-упорные алюмосиликатные для футеровки сталеразливочных ковшей | ШКУ-37 КМКРУ-45 МКРКУ-45 | ГОСТ 5341 ТУ 14-8-647-94 ГОСТ Р 53933 | Каждая 2 партия | Для марки ШКУ: AI2O3 Открытая пористость Предел прочности при сжатии прямых изделий Строение в изломе Внешний вид Размеры Для марок МКРКУ-45, КМКРУ-45: AI2O3 FezOa Открытая пористость Предел прочности при сжатии прямых изделий Строение в изломе Внешний вид Размеры | ГОСТ 2409 ГОСТ 2642.0 ГОСТ Р 55410 ГОСТ 2642.4 ГОСТ 2642.5 ГОСТ 8179 ГОСТ 30762 ГОСТ 5341 ТУ 14-8-647-94 ГОСТ Р 53933 ГОСТ 8691 ГОСТ 4071.1 АМ 05757665-252-002-2021 | ЦПП - расстановка пакетов и вскрытие упаковки и тары и передача сертификатов качества цех ЦЛК цех ЦЛК - приемка, отбор и доставка проб и выполнение анализа
23
Перечень продукции, подлежащей входному контролю качества на 2023 год
Форма 4
№ п/п | Наименование продукции | Марка, вид, тип | Номер нормативной документации (ГОСТ, ТУ) на продукцию | Объем контроля и периодичность | Параметры контроля | Методики контроля, измерения и испытания | Подразделение осуществляющее входной контроль
70 | Изделия огне-упорные для кладки воздухонагревателей доменных печей | МКВ-72 ШВ-37 ШВ-42 | ГОСТ 20901 ГОСТ Р 54300 | Каждая партия | Для марок МКВ-72, ШВ-42: AI2O3 Fe2O3 Открытая пористость Предел прочности при сжатии прямых изделий Строение в изломе Внешний вид Размеры Для марки ШВ-37: AI2O3 Открытая пористость Предел прочности при сжатии прямых изделий Строение в изломе Внешний вид Размеры | ГОСТ 2409 ГОСТ 2642.0 ГОСТ 2642.4 ГОСТ 2642.5 ГОСТ 24717 ГОСТ 8179 ГОСТ 30762 ГОСТ 20901 ГОСТ 8691 ГОСТ 4071.1 ГОСТ Р 55410 АМ 05757665-252-002-2021 | ЦПП - расстановка пакетов и вскрытие упаковки и тары и передача сертификатов качества цех ЦЛК цех ЦЛК - приемка, отбор и доставка проб и выполнение анализа
71 | Изделия огнеупорные шамотные для кладки доменных печей | ШПД-39 ШПД-41 ШПД-43 | ГОСТ 1598 | Каждая 5 партия | Открытая пористость AI2O3 Fe2O3 Предел прочности при сжатии прямых изделий Строение в изломе Внешний вид Размеры | ГОСТ 2409 ГОСТ 2642.0 ГОСТ 2642.4 ГОСТ 2642.5 ГОСТ 8179 ГОСТ 30762 ГОСТ 1598 ГОСТ 4071.1 ГОСТ Р 55410 АМ 05757665-252-002-2021 | ЦПП - расстановка пакетов и вскрытие упаковки и тары и передача сертификатов качества цех ЦЛК цех ЦЛК - приемка, отбор и доставка проб и выполнение анализа
24
Перечень продукции, подлежащей входному контролю качества на 2023 год
Форма 4
№ п/п | Наименование продукции | Марка, вид, тип | Номер нормативной документации (ГОСТ, ТУ) на продукцию | Объем контроля и периодичность | Параметры контроля | Методики контроля, измерения и испытания | Подразделение осуществляющее входной контроль
72 | Изделия огнеупорные стопорные для разливки стали из ковша | ШСП-34 ШСП-35 ШСТ-35 МКСП-72 МК МКПП №12ДА ПСП-90 МКСПТ-73 ШСП-32 ШСС-32 ШГС-32 ПСВ-90 ШСГ-32 ШСС-34 МКБСТ-75 | ГОСТ Р 53066 | Каждая 5 партия | Для марок ШСП-34, ШСТ-35, ШСП-35, ШСП-32, ШСС- 32, ШСС-34, ШСГ-32: AI2O3 Открытая пористость Строение в изломе Внешний вид Размеры Для марок ПСП-90, ПСВ-90: MgO Открытая пористость Строение в изломе Внешний вид Размеры Для марок МК, МКСПТ-72, МКПП №12ДА, МКСПТ- 73, ШГС-32, МКСП-72, МКБСТ-75: AI2O3 Fe2O3 Открытая пористость Строение в изломе Внешний вид Размеры | ГОСТ 2409 ГОСТ Р 53066 ГОСТ 2642.0 ГОСТ 2642.4 ГОСТ 2642.5 ГОСТ 2642.8 ГОСТ 8179 ГОСТ 30762 ГОСТ 5500 ГОСТ Р 55410 АМ 05757665-252-002-2021 | ЦПП - расстановка пакетов и вскрытие упаковки и тары и передача сертификатов качества цех ЦЛК цех ЦЛК - приемка, отбор и доставка проб и выполнение анализа
73 | Изделия огнеупорные магнезитовые (периклазовые) | П-89 П-90 П-91 | ГОСТ 4689 СТО 72664728-006-2011 | Каждая 5 партия | Для марки П-89: MgO СаО Открытая пористость Предел прочности при сжатии прямых изделий Строение в изломе Внешний вид Размеры Для марок П-90, П-91: MgO СаО SiO2 Fe2O3 Открытая пористость Предел прочности при сжатии прямых изделий Строение в изломе Внешний вид Размеры | ГОСТ 2409 ГОСТ 2642.0 СТО 72664728-006-2011 ГОСТ 2642.3 ГОСТ 2642.5 ГОСТ2642.7 ГОСТ 2642.8 ГОСТ Р 53065.1 ГОСТ 8179 ГОСТ 30762 ГОСТ 4689 ГОСТ 4071.1 ГОСТ Р 55410 АМ 05757665-252-002-2021 | ЦПП - расстановка пакетов и вскрытие упаковки и тары, передача сертификатов качества цех ЦЛК цех ЦЛК - приемка, отбор и доставка проб и выполнение анализа
25
Перечень продукции, подлежащей входному контролю качества на 2023 год
Форма 4
№ п/п | Наименование продукции | Марка, вид, тип | Номер нормативной документации (ГОСТ, ТУ) на продукцию | Объем контроля и периодичность | Параметры контроля | Методики контроля, измерения и испытания | Подразделение осуществляющее входной контроль
74 | Изделия огнеупорные периклазохромитовит ые | ПХСС ПХКС ПХС-65 ПХП-70 | Контракт/ договор ГОСТ 10888 ТУ 14-8-270-78 ТУ 1572-022-72664728-2008 ГОСТ Р 52707 СТО 72664728-002-2008 СТО 72664728-007-2011 | Каждая 5 партия | Для марок ПХСС, ПХКС, ПХС-65: MgO &2O3 Открытая пористость Предел прочности при сжатии прямых изделий Строение в изломе Внешний вид Размеры Для марки ПХП-70: MgO СаО SiO2 &2O3 Открытая пористость Предел прочности при сжатии прямых изделий Строение в изломе Внешний вид Размеры | ГОСТ 2409 ГОСТ 2642.0 ГОСТ2642.3 ГОСТ 2642.7 ГОСТ 4071.1 ГОСТ 4071.2 ГОСТ 8179 ГОСТ 10905 ГОСТ 15136 ГОСТ 30762 ГОСТ 10888 ГОСТ 2642.8 ГОСТ2642.9 ГОСТ Р 55410 АМ 05757665-252-002-2021 | ЦПП - расстановка пакетов и вскрытие упаковки и тары и передача сертификатов качества цех ЦЛК цех ЦЛК - приемка, отбор и доставка проб и выполнение анализа
|  | DSA-D19V; DSA- FR65MCI DSA- N18SFY | Контракт/ договор | одна партия в месяц | MgO &2O3 SiO2
|  | Topkrom MCZ21 Topkrom MCV Topkrom MCW18 L10S | Контракт/ договор | одна партия в месяц | MgO &2O3 SiO2 для марки L10S: кажущаяся плотность A12O3 Fe2O3
75 | Изделия огнеупорные периклазографитовые | ПГРБС-90 ПГРТС-90 ПУВТ -90 | ТУ 1584-015-00188162-97 ГОСТ Р 52707 | Каждая 5 партия для ПУВТ-90: Каждая партия | Для марок ПГРТС-90: MgO С Кажущаяся плотность Строение в изломе Внешний вид Размеры Для марки ПУВТ-90, ПГРБС-90: MgO Изменение массы при прокаливании Строение в изломе Внешний вид Размеры | ГОСТ 2409 ГОСТ 2642.0 ГОСТ 2642.2 ГОСТ 2642.8 ГОСТ 30762 ГОСТ Р 52707 ТУ 1584-015-00188162-97 ГОСТ Р 55410 АМ 05757665-252-002-2021 | ЦПП - расстановка пакетов и вскрытие упаковки и тары и передача сертификатов качества цех ЦЛК цех ЦЛК - приемка, отбор и доставка проб и выполнение анализа
26
Перечень продукции, подлежащей входному контролю качества на 2023 год
Форма 4
№ п/п | Наименование продукции | Марка, вид, тип | Номер нормативной документации (ГОСТ, ТУ) на продукцию | Объем контроля и периодичность | Параметры контроля | Методики контроля, измерения и испытания | Подразделение осуществляющее входной контроль
76 | Изделия огнеупорные динасовые для „ „ ~1 коксовых печей | ДК ДК-1 ДК-2 ДПК ДПК-1 ДСК ДСК-1 ДРК ДРК-1 ДКР-1 ДКР-2 | ТУ 1543-005-00188162-96 ТУ У 322-70190503-125-97 | Каждая 5 партия | Открытая пористость SiO2, Fe2O3 Окиси калия и натри Предел прочности при сжатии прямых изделий Строение в изломе Внешний вид Размеры | ГОСТ 2409 ГОСТ 2642.0 ГОСТ 2642.3 ГОСТ 2642.5 ГОСТ 2642.11 ГОСТ 8179 ГОСТ 15136 ГОСТ 30762 ГОСТ Р 55410 ТУ 1543-005-001188162-96 ТУ У 322-70190503-125-97 ГОСТ 4071.1 АМ 05757665-252-002-2021 | ЦПП - расстановка пакетов и вскрытие упаковки и тары и передача сертификатов качества цех ЦЛК цех ЦЛК - приемка, отбор и доставка проб и выполнение
77 | Изделия огнеупорные алюмосиликатные для агрегатов по производству кокса | ШК-41 ШК-37 ШК-35 ШК-28 | ТУ 1543-004-73399783-2011 | Каждая 5 партия | Для марок ШК-35, ШК-28: AI2O3 Открытая пористость Предел прочности при сжатии прямых изделий Строение в изломе Внешний вид Размеры Для марок ШК-37, ШК-41: AI2O3 Fe2O3 Открытая пористость Предел прочности при сжатии прямых изделий Строение в изломе Внешний вид Размеры | ГОСТ 2409 ГОСТ 2642.0 ГОСТ 2642.4 ГОСТ 2642.5 ГОСТ 8179 ГОСТ 10905 ГОСТ 15136 ГОСТ 30762 ТУ 1543-004-73399783-2011 ГОСТ Р 55410 АМ 05757665-252-002-2021 ГОСТ 4071.1 | ЦПП - расстановка пакетов и вскрытие упаковки и тары, передача сертификатов качества цех ЦЛК цех ЦЛК - приемка, отбор и доставка проб, выполнение анализов
78 | Изделия огнеупорные динасовые для кладки возду-хонагревателей доменных печей | ДВ | ГОСТ 20901 | Каждая 10-я партия - для анализа химии Каждая партия -для остальных параметров | SiO2 Fe2O3 Предел прочности при сжатии прямых изделий Строение в изломе Внешний вид размеры Открытая пористость | ГОСТ 427 ГОСТ 20901 ГОСТ 2409 ГОСТ 2642.3 ГОСТ 2642.4 ГОСТ 2642.5 ГОСТ 8179 ГОСТ 30762 ГОСТ 4071.1 ГОСТ 15136 ГОСТ 10905 ГОСТ 25706 ГОСТ Р 55410 АМ 05757665-252-002-2021 | ДЦ-1, ДЦ-2 -доставка проб ЦПП - расстановка пакетов и вскрытие упаковки и тары и передача сертификатов качества цех ЦЛК цех ЦЛК - контроль па-раметров изделий, отбор и доставка проб и выполнение анализа
27
Перечень продукции, подлежащей входному контролю качества на 2023 год
Форма 4
№ п/п | Наименование продукции | Марка, вид, тип | Номер нормативной документации (ГОСТ, ТУ) на продукцию | Объем контроля и периодичность | Параметры контроля | Методики контроля, измерения и испытания | Подразделение осуществляющее входной контроль
79 | Изделия огнеупорные легковесные теплоизоляционные | ДТ ШТ | ГОСТ 5040 | Каждая 10-я партия - для анализа химии марки ДТ Каждая партия -для остальных параметров Каждая партия | Для марки ШТ: Кажущаяся плотность Строение в изломе Внешний вид размеры Для марки ДТ: SiO2 Кажущаяся плотность Строение в изломе Внешний вид размеры | ГОСТ 24468 ГОСТ 2642.3 ГОСТ 8179 ГОСТ 8691 ГОСТ 30762 ГОСТ 5040 ГОСТ Р 51262.1 ГОСТ 15136 ГОСТ 10905 ГОСТ Р 55410 АМ 05757665-252-002-2021 | ДЦ-1, ДЦ-2 -доставка проб ЦПП - расстановка пакетов и вскрытие упаковки и тары и передача сертификатов качества цех ЦЛК цех ЦЛК- контроль па-раметров изделий, отбор и доставка проб и выполнение анализа
80 | Изделия огне-упорные теплоизоляционные | КТ ШТУ ШТТ | ГОСТ 5040 | Каждая партия | AI2O3 Кажущаяся плотность | ГОСТ 2642.0 ГОСТ 2642.4 ГОСТ 24468 ГОСТ 30762 ГОСТ 8179 ГОСТ Р 55410 ГОСТ Р 51262.1 АМ 05757665-252-002-2021 ГОСТ 5040 | ЦПП - расстановка пакетов и вскрытие упаковки и тары, передача сертификатов качества цех ЦЛК цех ЦЛК - прием, отбор проб и доставка проб, выполнение анализа
28
Перечень продукции, подлежащей входному контролю качества на 2023 год
Форма 4
№ п/п | Наименование продукции | Марка, вид, тип | Номер нормативной документации (ГОСТ, ТУ) на продукцию | Объем контроля и периодичность | Параметры контроля | Методики контроля, измерения и испытания | Подразделение осуществляющее входной контроль
81 | Фурма монолитная алюмосиликатная | Фурма A16 ОЗМ 671368 | ТУ 1550-005-57160982-2004 | Каждая вторая партия | Внешний вид | ГОСТ 8179 ГОСТ 30762 ТУ 1550-005-57160982-2004 ГОСТ 2409 | КЦ-1, КЦ-2
|  | ^ralit130603 Ceralit 130606K А 15-226 Калдерис, AL 74' 1-03-05-НЛ2 ФерроБалт плюс AL 62-1-03/05-НЛ1 ФерроБалт плюс Фурма AL 62-1-06/07- НЛ1(Р) | Контракт/ договор | Каждая партия | Внешний вид |  | КЦ-1 КЦ-2
82 | Плиты тепло- изоляционные | Promapack-700 Promalight-1000 Millboard BMB-1 Stellflex-10OOX PE Theramer Isoterm 75 PB 15/133 RX-B1-HH1 Seven RHB 750 ZRIE-S1000X-PE temp 10 PEZRIE-P700 temp 1260 | Контракт/ договор | Каждая партия | Внешний вид | ГОСТ 8179 ГОСТ 30762 Контракт/ договор | КЦ-1 КЦ-2 ОГЦ
29
Перечень продукции, подлежащей входному контролю качества на 2023 год
Форма 4
№ п/п | Наименование продукции | Марка, вид, тип | Номер нормативной документации (ГОСТ, ТУ) на продукцию | Объем контроля и периодичность | Параметры контроля | Методики контроля, измерения и испытания | Подразделение осуществляющее входной контроль
83 | Изделия корундографитовые для разливки стали (защитная труба, стопор-моноблок, стакан-дозатор, погружной стакан) | Защитные трубы КЦ-1 КгТ2 №67 КгТ2 №68 BD 41616 КгТ2-100 (сл.нога) Стакан-дозаторы КЦ-1 BY 04490 BY 04425 КГП КгСД1Пв1г № 75 КУСД-80/76 КгСД1Пв1 №92 Стопор-моноблоки КЦ-1 ВР 15464 ВР 38029 BP 32857 BP 34069 КгСМШПв №31 КгС1ш1Пв-5.02/6 СКГУ RCSJ40-16X-1500 XD35175 ST01558 Погружные стаканы КЦ-1 BZ 16245 BZ 26160 BZ 23126 PN-JBT-1-46 RI-1358SES01-02 КгС2Ц5А1 №116 КгС2Ц52 №90 | Контракт/ договор ГОСТ Р 52801 ТУ 14-194-274-06 ТУ 1553-060-00187085-2008 | Каждая партия | Внешний вид | ГОСТ 8179 ГОСТ 30762 ГОСТ Р 52801-2007 Контракт/ договор | КЦ-1 КЦ-2
30
Перечень продукции, подлежащей входному контролю качества на 2023 год
Форма 4
№ п/п | Наименование продукции | Марка, вид, тип | Номер нормативной документации (ГОСТ, ТУ) на продукцию | Объем контроля и периодичность | Параметры контроля | Методики контроля, измерения и испытания | Подразделение осуществляющее входной контроль
КгС2Ц52 №95 ПС1ВЦ1Д1 28.02.02.09.13. СБ ПС1ВЦ1Д1 28.02.02.09.14. СБ Защитные трубы КЦ-2 КгТ2-46 ТКГУ-24 BD38729 LS005528 Погружные стаканы КЦ-2 BZ 19603 BZ42738 BZ42803 BZ42811 BZ 21575 КгС2Ц52 №60 KrC2^z №69 ПС1ВЦ1Д1 28.02.02.01.12. СБСКСБП-131 СКСБП-126 BZ41367 BZ41508 BZ41375 BZ41383 ПС1ВЦ1Д1 28.02.02.01.12. СБ Стакан-дозаторы КЦ-2 КГСД-30 BY 05299 BY 06222 КгСД1Пв1г№30 SNP00184-A TCN13030 КгСД1Пв1г№55
31
Перечень продукции, подлежащей входному контролю качества на 2023 год
Форма 4
№ п/п | Наименование продукции | Марка, вид, тип | Номер нормативной документации (ГОСТ, ТУ) на продукцию | Объем контроля и периодичность | Параметры контроля | Методики контроля, измерения и испытания | Подразделение осуществляющее входной контроль
SNP00183 BY11727 BY11719 PN-SLT-B-2—6789 Стопор-моноблоки КЦ-2 КгСМ1m.1ПВz-4.01 СКГУ 900493 СКГУ 23.02.01.-11 СКГУ 28.01.02.03 BP 26636 КгСМШПв №8 КгСМШПв №14 SS00592 SS00591 Corwintec 1359MBSO1 XD 35175 ST 02018 DAI SS00592 SS00591 Corwintec 1359MBSO1 XD 35175 ST 02018 DAI ST01469 ST01634 ST01544 BP58035 BP58761 Погружные стаканы КЦ-2 BZ 10966 ПС1ВЦ1Д1 28.02.02.01.12 СБ ПС1ВЦ1Д128.02.02.11.07 СКСБП-131 СКСБП-126 СКСБП-122
84 | Изделия корундовые, корундографитовые для шиберного затвора (сталеразливочный стакан, вставка, стакан-коллектор) | KF 24096 KF 29541 KF 34780 KC 20943 KC 28755 КБТУ TG 130116A1 | Контракт/ договор ТУ 14-194-221-98 |  | Внешний вид | Контракт/ договор ГОСТ 8179 ГОСТ 30762 | КЦ-1 КЦ-2
32
Перечень продукции, подлежащей входному контролю качества на 2023 год
Форма 4
№ п/п | Наименование продукции | Марка, вид, тип | Номер нормативной документации (ГОСТ, ТУ) на продукцию | Объем контроля и периодичность | Параметры контроля | Методики контроля, измерения и испытания | Подразделение осуществляющее входной контроль
85 | Изделия для сталевыпускного отверстия конвер-тера | RSG 140 RSG 150 Daltap 99/14 AiNL1 ПУПЛ 1х140 1х160 Daltap 99/14 AiNL2 ПУПЛ 4СБх9 ANKERTAP XX HYFL0CB211 ANKERTAP XX HYFL0CB212 ANKERTAP XX HYFL0CB213 PUYANG PN-MT-10A 1775mm, 1900mm, 1995mm | Контракт/ договор ТУ 1590-030-72664728-2008 | Каждая партия | Внешний вид | Контракт/ договор ГОСТ 8179 ГОСТ 30762 | КЦ-1 КЦ-2 ЦПП
86 | Изделия для донной продувки конвертера (продувочный блок, обкладочный блок) | ПУ-93-10 | ТУ 1590-014-72664728-2008 | Каждая партия | Внешний вид | ГОСТ 8179 ГОСТ 30762 ТУ 1590-014-72664728-2008 Контракт/ договор | КЦ-1 КЦ-2 ЦПП
|  | Ankerperm-VRS900CFST Magrafal GL5P13D Dalmag C804WB Dalmag P12AS Ankerperm VRS-003 ANKERPERM VRS-003 VRS80BFST8 SYNCARBON C F4T14 80/0 SYNCARBON F4T14 90/0 PUYANG | Контракт/ договор | Каждая партия | Внешний вид
33
ПереЧ | [6 empty] | Форма 4
№ п/п | Наименование продукции | Марка, вид, тип | Номер нормативной документации (ГОСТ, ТУ) на продукцию | Объем контроля и периодичность | Параметры контроля | Методики контроля, измерения и испытания | Подразделение осуществляющее входной контроль
87 | Изделия для промежуточного ковша (турбостоп, перегородки, крышки) | МКВЛ-72 МКВЛ-72 центр№6 МКВЛ-72 торц№6 МКВЛ-72 №5 МКВЛ-72 №9-1 МКВЛ-72 №9-2 МКВЛ-72 №4805226 МКрБ Перегородка и турбостоп марки МКрБТ турбостоп РТ 620/550R-300-480-NR перегородка № 230, турбостоп изделие №7, перегородка № 1, перегородка МКВЛ-72 №1-2 турбостоп изделие №3, развихритель потока №3 развихритель потока №1 металлоприемник марки CERALIT 054839 | ТУ 1503-006-46219784-2011 Контракт/ договор ТУ 14-194-291-09 | Каждая партия | Внешний вид | Контракт/ договор ГОСТ 8179 ГОСТ 30762 | КЦ-1 КЦ-2
88 | Гнездовой блок | KH 15918 КН 20512 КН 23995 КН 28036 КН 28044 AMS RWB KH 29612 KH 22146 | Контракт/ договор | Каждая партия | Внешний вид | ГОСТ 8179 ГОСТ 30762 Контракт/ договор ТУ 1584-015-00188162-97 ТУ 1503-005-31047165-05 | КЦ-1 КЦ-2
|  | МКГ-80 КБТУ ВГБВ1-85 ГС-60 Риокаст 90И CERALIT 0121144 Ceralit 0121207 Ceralit 0461539 | Контракт/ договор ТУ 1584-015-00188162-97 ТУ 14-194-221-98 ТУ 1503-005-31047165-05 | Каждая партия | Внешний вид Размеры
34
Перечень продукции, подлежащей входному контролю качества на 2023 год
Форма 4
№ п/п | Наименование продукции | Марка, вид, тип | Номер нормативной документации (ГОСТ, ТУ) на продукцию | Объем контроля и периодичность |  | Параметры контроля | Методики контроля, измерения и испытания | Подразделение осуществляющее входной контроль
89 | Донный проду-вочный узел для сталеразливочного ковша | ПБ 450 Р С00183 РВ 51/101 XR2 SPNLMK04 SPNLMK05 ПБ 450 Р-Р PB 15/133 RX-B1-EH1 | Контрант | Каждая | партия | Внешний вид | Контракт/ договор ГОСТ 8179 ГОСТ 30762 | КЦ-1 КЦ-2
90 | Заглушка проходная, заглушка глуходонная | МКВЛ-80 МКВЛ-72 Риокаст-70 КА 43758 КА 35010 КА 4441844 МТ 3234-0102 КА 34823 КА 38410 АТ 6301 СКСБП-137 СКСБП-136 ВР2085-170 СКСБП-75.01 HP 2085-65 СКСБП-130 СКСБП-133 ВР2085-170 НР2085-65 HP 2100-80 HP 218-82 КА 49425 КН41682 КН41716 | Контракт/ договор ТУ 1503-006-46219784-2011 | Каждая | партия | Внешний вид | Контракт/ договор ГОСТ 8179 ГОСТ 30762 | КЦ-1 КЦ-2
91 | Стакан-коллектор муллитокорундовый в металлической обечайке | МКВЛ-80 Риокаст-90 Риокаст-90и Ceralit 0121062 LG-22 | ТУ 1503-001-31047165-97 ТУ 1503-006-31047165-2002 ТУ 1503-005-31047165-2005 | Каждая | партия | Внешний вид | ГОСТ 8179 ГОСТ 30762 ТУ 1503-001-31047165-97 ТУ 1503-006-31047165-2002 ТУ 1503-005-31047165-2005 | КЦ-1 КЦ-2
35
Перечень продукции, подлежащей входному контролю качества на 2023 год
Форма 4
№ п/п | Наименование продукции | Марка, вид, тип | Номер нормативной документации (ГОСТ, ТУ) на продукцию | Объем контроля и периодичность | Параметры контроля | Методики контроля, измерения и испытания | Подразделение осуществляющее входной контроль
92 | Плиты периклазовые составные (без металлической обечайки) | ПСП-96 №6., №7 ПСП-96 №8а3,№103 | ТУ 1584-015-00188162-97 ГОСТ Р 52707 | Каждая 5 партия | Открытая пористость Fe2O3 - только для вкладыша MgO, Предел прочности при сжатии вкладыша Неплоскостность Внешний вид Размеры | ГОСТ 2409 ГОСТ 2642.0 ГОСТ Р 55410 ГОСТ 2642.5 ГОСТ 2642.8 ГОСТ 8179 ГОСТ 30762 ТУ 1584-015-00188162-97 ГОСТ Р 52707 ГОСТ 4071.1 ГОСТ 15136 | ЦПП - расстановка пакетов и передача сертификатов качества цех ЦЛК КЦ-1, КЦ-2 -вскрытие тары, выемка изделий из пакетов, разрушение для отбора проб цех ЦЛК- сообщают о поступлении в КЦ-1, КЦ-2, контроль пара-метров изделий, отбор, подготовка и доставка проб и выполнение анализа
93 | Плиты периклазовые, периклазографитовые, корундографитовые, корундоцирконографитовые (в металлической обечайке) | КА 43378 KA 60596 DKPU-6 - в металлической обечайке КА 43147 КА 42420 DKPU-6-1 | Контракт/ договор | 2 партии в месяц (суммарно от всех поставщиков, марок и т.д.) | Открытая пористость кажущаяся плотность SiO2 A12O3, ZrO2 Строение Неплоскостность Внешний вид Размеры Для DKPU-6: Открытая пористость Fe2O3 MgO, Неплоскостность Внешний вид Размеры | ГОСТ 2409 ГОСТ 2642.0 ГОСТ 2642.3 ГОСТ 2642.4 ГОСТ 2642.14 ГОСТ 8179 ГОСТ 30762 ГОСТ Р 52707 Контракт/ договор ГОСТ 2642.5 ГОСТ 2642.8 АМ 05757665-252-002-2021 | ЦПП - расстановка пакетов и передача сертификатов качества цех ЦЛК КЦ-1, КЦ-2 -вскрытие тары, выемка изделий из пакетов, разрушение для отбора проб цех ЦЛК - сообщают о поступлении в КЦ-1, КЦ-2, контроль параметров изделий, отбор, подготовка и доставка проб и выполнение анализа
36
Перечень продукции, подлежащей входному контролю качества на 2023 год
Форма 4
№ п/п | Наименование продукции | Марка, вид, тип | Номер нормативной документации (ГОСТ, ТУ) на продукцию | Объем контроля и периодичность | Параметры контроля | Методики контроля, измерения и испытания | Подразделение осуществляющее входной контроль
94 | Кирпич перик-лазошпинелидный | ПШБ-50 ПШУ-70 | ТУ 1572-003-46219784-2011 ТУ 1572-004-46219784-2011 | Каждая 5 партия | Открытая пористость AI2O3 MgO СГ2О3 Предел прочности при сжатии прямых изделий Строение в изломе Внешний вид Размеры | ГОСТ 2409 ГОСТ 2642.0 ГОСТ Р 55410 ГОСТ 2642.4 ГОСТ 2642.8 ГОСТ 2642.9 ГОСТ 8179 ГОСТ 30762 ТУ 1572-003-46219784-2011 ТУ 1572-004-46219784-2011 ГОСТ 4071.1 АМ 05757665-252-002-2021 | ЦПП - расстановка и вскрытие упаковки и тары и передача сертификатов качества цех ЦЛК цех ЦЛК - приемка, от-бор, подготовка и доставка проб и выполнение анализа
95 | Изделия огнеупорные и высокоогнеупорные для футеровки вращающихся печей | ШЦУ ПХЦ ПШАЦ-20 | ГОСТ 21436 ТУ 1579-016-72664728-2008 ГОСТ 21436 ТУ 14-194-249-01 | Каждая 5 партия | Для марки ПХЦ: MgO &2O3 Открытая пористость Предел прочности при сжатии прямых изделий Строение в изломе Внешний вид Размеры Для марки ШЦУ: AI2O3 Открытая пористость Предел прочности при сжатии прямых изделий Строение в изломе Внешний вид Размеры Для марки ПШАЦ-20: MgO A12O3 CaO SiO2 Fe2O3 Открытая пористость Предел прочности при сжатии прямых изделий Строение в изломе Внешний вид Размеры | ГОСТ 2409 ГОСТ 2642.0 ГОСТ 2642.8 ГОСТ 2642.9 ГОСТ 8179 ГОСТ 30762 ГОСТ 21436 ГОСТ 4071.1 ГОСТ 15136ГОСТ 21436 ТУ 1579-016-72664728-2008 ГОСТ Р 55410 ГОСТ 2642.4 АМ 05757665-252-002-2021 ГОСТ 2642.3 ГОСТ 2642.5 ГОСТ 2642.7 ТУ 14-194-249-01 | ЦПП - расстановка и вскрытие упаковки и тары и передача сертификатов качества цех ЦЛК цех ЦЛК - приемка и контроль параметров, отбор, подготовка и доставка проб и выполнение анализа
37
Перечень продукции, подлежащей входному контролю качества на 2023 год
Форма 4
№ п/п | Наименование продукции | Марка, вид, тип | Номер нормативной документации (ГОСТ, ТУ) на продукцию | Объем контроля и периодичность | Параметры контроля | Методики контроля, измерения и испытания | Подразделение осуществляющее входной контроль
96 | Изделия высокоогнеупорные хромитопериклазовые | ХП | ГОСТ 5381 СТО 726644728-005-2011 | Каждая 5 партия | Открытая пористость SiO2 MgO Cr2O3 Предел прочности при сжатии прямых изделий Строение в изломе Кажущаяся плотность Внешний вид Размеры | ГОСТ 2409 ГОСТ 2642.0 ГОСТ Р 55410 ГОСТ 2642.3 ГОСТ 2642.8 ГОСТ 2642.9 ГОСТ Р 53065.1 ГОСТ 8179 ГОСТ 30762 ГОСТ 4071.1 ГОСТ 4071.2 ГОСТ 10905 ГОСТ 15136 ГОСТ 5381 СТО 726644728-005-2011 АМ 05757665-252-002-2021 | ЦПП - расстановка и вскрытие упаковки и тары и передача сертификатов качества цех ЦЛК цех ЦЛК- приемка и контроль параметров, отбор, подготовка и доставка проб и выполнение анализа
97 | Изделия огнеупорные шамотные для футеровки чугуновозных и чугуноразливочных ковшей | ШЧУ-37 ШЧС-37 | ГОСТ 15635 | Каждая 5 партия | Открытая пористость AI2O3 Предел прочности при сжатии прямых изделий Строение в изломе Внешний вид Размеры | ГОСТ 2642.0 ГОСТ 2409 ГОСТ 2642.4 ГОСТ Р 55410 ГОСТ 8179 ГОСТ 30762 ГОСТ 4071.1 ГОСТ 10905 АМ 05757665-252-002-2021 | ЦПП - расстановка и вскрытие упаковки и тары и передача сертификатов качества цех ЦЛК цех ЦЛК - приемка и контроль параметров, отбор, подготовка и доставка проб и выполнение анализа
98 | Изделия огнеупорные для сифонной разливки | ШС-32 Центровые труб-ки №6,8 Воронки №1,3 ШС-28 | ГОСТ 11586 | Каждая 5 партия | Открытая пористость AI2O3 Строение в изломе Внешний вид Размеры | ГОСТ 2409 ГОСТ 2642.0 ГОСТ 2642.4 ГОСТ Р 55410 ГОСТ 8179 ГОСТ 30762 ГОСТ 11586 ГОСТ 15136 АМ 05757665-252-002-2021 | ЦПП - расстановка и вскрытие упаковки и тары и передача сертификатов качества цех ЦЛК цех ЦЛК - приемка и контроль параметров, отбор, подготовка и доставка проб и выполнение анализа
38
Перечень продукции, подлежащей входному контролю качества на 2023 год
Форма 4
№ п/п | Наименование продукции | Марка, вид, тип | Номер нормативной документации (ГОСТ, ТУ) на продукцию | Объем контроля и периодичность | Параметры контроля | Методики контроля, измерения и испытания | Подразделение осуществляющее входной контроль
99 | Изделия огнеупорные шамотные и полукис-лые общего назна-чения | ША ШБ | ГОСТ 8691 ГОСТ 390 | Каждая партия | Открытая пористость AI2O3 Предел прочности при сжатии прямых изделий Строение в изломе Внешний вид Размеры | ГОСТ 2642.0 ГОСТ 2409 ГОСТ 2642.4 ГОСТ Р 55410 ГОСТ 8179 ГОСТ 30762 ГОСТ 8691 ГОСТ 4071.1 АМ 05757665-252-002-2021 ГОСТ 390 | ЦГП- сообщают о поступлении, производят разрушение изделий для отбора проб и передают сертификаты качества цех ЦЛК ЦПП - расстановка и вскрытие упаковки и тары и передача сертификатов качества цех ЦЛК цех ЦЛК - контроль па-раметров изделий, отбор, подготовка, доставка проб и выполнение анализа
100 | Изделия муллитовые | МЛС-62 | ГОСТ 24704 ТУ 1553-019-00188162-97 | Каждая 2 партия | Открытая пористость AI2O3, Fe2O3 Предел прочности при сжатии прямых изделий Строение в изломе Внешний вид Размеры | ГОСТ 2409 ГОСТ 2642.0 ГОСТ 2642.4 ГОСТ 2642.5 ГОСТ Р 55410 ГОСТ 8179 ГОСТ 30762 ГОСТ 24704 ТУ 1553-019-00188162-97 ГОСТ 4071.1 АМ 05757665-252-002-2021 | ЦХПП - сооб-щают о поступлении, производят разрушение изделий для отбора проб и передают сертификаты качества ЦПП - расстановка и вскрытие упаковки и тары и передача сертификатов качества цех ЦЛК цех ЦЛК - контроль па-раметров изделий, отбор, подготовка, доставка проб и выполнение анализа
101 | Изделия муллитокорундовые для горелок | МКС-72[1] МКВЛ-72 | ГОСТ 22442 ТУ 1503-006-46219784-2011 | Каждая партия | Внешний вид Размеры | ГОСТ 8179 ГОСТ 30762 ГОСТ 22442 ТУ 1503-006-46219784-2011 | ЦГП ЦХПП
39
Перечень продукции, подлежащей входному контролю качества на 2023 год
Форма 4
№ п/п | Наименование продукции | Марка, вид, тип | Номер нормативной документации (ГОСТ, ТУ) на продукцию | Объем контроля и периодичность | Параметры контроля | Методики контроля, измерения и испытания | Подразделение осуществляющее входной контроль
102 | Изделия огне-упорные шамотные для рекуператора | ШАР ШБР | ТУ 1549-039-00188162-2001 ТУ У 23.2-00190503384:2013 | Каждая 2 партия | Открытая пористость AI2O3 Внешний вид Размеры | ГОСТ 2409 ГОСТ 8179 ГОСТ 30762 ГОСТ 2642.4 ТУ 1549-039-00188162-2001 ГОСТ 24717 ГОСТ 2642.0 ТУ У 14-7-138-98 ГОСТ 15136 ГОСТ 10905 ГОСТ Р 55410 ТУ У 23.2-00190503-384-2013 АМ 05757665-252-002-2021 | АГЦ - производят разрушение изделий для отбора проб ЦПП - расстановка и вскрытие упаковки и тары и передача сертификатов качества цех ЦЛК цех ЦЛК - контроль параметров изделий, отбор,подготовка, доставка проб и выполнение анализа
103 | Изделия из кварцевого стекла | ТКСБ СКСБ ТКСБП СКСБП | ТУ 1539-003-00188162-96 ГОСТ Р 52801 | Каждая 5 партия | Внешний вид Размеры | ГОСТ 8179 ГОСТ 30762 ТУ 1539-003-00188162-96 ГОСТ Р 52801 | КЦ-1 КЦ-2
104 | Изделия из кварцевого стекла | ОКСБ | ТУ 1539-003-00188162-96 | Каждая партия | Внешний вид Размеры | ГОСТ 8179 ГОСТ 30762 ТУ 1539-003-00188162-96 | ЦДС
40
Перечень продукции, подлежащей входному контролю качества на 2023 год
Форма 4
№ п/п | Наименование продукции | Марка, вид, тип | Номер нормативной документации (ГОСТ, ТУ) на продукцию | Объем контроля и периодичность | Параметры контроля | Методики контроля, измерения и испытания | Подразделение осуществляющее входной контроль
105 | Изделия периклазоуглеродистые и алюмопериклазоуглер одистые для футеровки сталеразливочных ковшей и конвертеров | Сталеразливочные ковши | ТУ 14-194-276-07 Контракт/ договор ТС 99-06-16-14 | В соответствии с требованиями М 05757665-FL-252-0140-2019 "Методика верификации огнеупорных периклазоуглероди стых (алюмопериклазоуг леродистых) изделий для футеровки сталеразливочных ковшей и конвертеров" предел прочности при сжатии клиновых изхделий - каждый 60 комплект или каждая 60 партия. | Для марки МТ-14А, МТ-8А, МС-8: | ГОСТ 2409 ГОСТ 2642.4 ГОСТ 2642.8 ГОСТ 2642.15 ГОСТ 8179 ГОСТ 30762 ТУ 1590-014-72664728-2008 ГОСТ 4071.1 АМ 05757665-252-002-2021 ГОСТ Р 55410 | ЦПП - распаковка пакетов и передача сертификатов качества цех ЦЛК КЦ-1, КЦ-2 - вскрытие тары, выемка изделий из пакетов, подготовка проб цех ЦЛК - сообщают о поступлении в КЦ-1, КЦ-2, контроль параметров изделий, доставка проб и выполнение анализа
|  | МТ-14А МТ-8А МС-8 |  |  | MgO C Открытая пористость Кажущаяся плотность Предел прочности при сжатии прямых изделий Предел прочности при сжатии клиновых изделий Внешний вид Размеры
41
Перечень продукции, подлежащей входному контролю качества на 2023 год
Форма 4
№ п/п | Наименование продукции | Марка, вид, тип | Номер нормативной документации (ГОСТ, ТУ) на продукцию | Объем контроля и периодичность | Параметры контроля | Методики контроля, измерения и испытания | Подразделение осуществляющее входной контроль
|  | ПУГС-ПА ВГПУ-80 | ТУ 1579-034-00187085-2004 ТТ 202-99-2011 ТС 1579-034-5-00187085- 2014 ТС 1579-034-4-00187085- 2012 | В соответствии с требованиями М 05757665-FL-252-0140-2019 "Методика верификации огнеупорных периклазоуглероди стых (алюмопериклазоуг леродистых) изделий для футеровки сталеразливочных ковшей и конвертеров" предел прочности при сжатии клиновых изхделий - каждый 60 комплект или каждая 60 партия. | Для марки ВГПУ-80: MgO AI2O3 Потери массы при прокаливании Открытая пористость Предел прочности при сжатии прямых изделий Предел прочности при сжатии клиновых изделий Внешний вид Размеры Для марки ПУГС-ПА: MgO SiO2 Потери массы при прокаливании Открытая пористость Предел прочности при сжатии прямых изделий Предел прочности при сжатии клиновых изделий Внешний вид Размеры | ГОСТ 2409 ГОСТ 2642.0 ГОСТ 2642.3 ГОСТ 2642.4 ГОСТ 2642.8 ГОСТ 8179 ГОСТ 30762 ТУ 1579-034-00187085-2004 ГОСТ 4071.1 ТС 1579-034-4-00187085-2012 АМ 05757665-252-002-2021 ГОСТ Р 55410
42
Перечень продукции, подлежащей входному контролю качества на 2023 год
Форма 4
№ п/п | Наименование продукции | Марка, вид, тип | Номер нормативной документации (ГОСТ, ТУ) на продукцию | Объем контроля и периодичность | Параметры контроля | Методики контроля, измерения и испытания | Подразделение осуществляющее входной контроль
|  | DALKALD: PFC 9810 RA BPC-7 АПУ 70-5-К | Контракт/ договор ТС 72664728-234-2016 | В соответствии с требованиями М 05757665-FL-252-0140-2019 "Методика верификации огнеупорных периклазоуглероди стых (алюмопериклазоуг леродистых) изделий для футеровки сталеразливочных ковшей и конвертеров", предел прочности при сжатии клиновых изхделий - каждый 60 комплект или каждая 60 партия. | Для марки Dalcald BPC-7, АПУ 70-5-К: AI2O3, MgO Собщ (для марки АПУ 70-5-К: С) Открытая пористость Кажущаяся плотность Предел прочности при сжатии прямых изделий Предел прочности при сжатии клиновых изделий Внешний вид Размеры Для марки Dalcald PFC 9810 RA: MgO Собщ Открытая пористость Кажущаяся плотность Предел прочности при сжатии прямых изделий Предел прочности при сжатии клиновых изделий Внешний вид Размеры | ГОСТ 2409 ГОСТ 2642.0 ГОСТ 2642.4 ГОСТ 2642.8 ГОСТ Р 53065.1 ГОСТ 8179 ГОСТ 30762 Контракт/ договор ГОСТ 4071.1 ГОСТ Р 55410 АМ 05757665-252-002-2021 ТС 72664728-234-2016
43
Перечень продукции, подлежащей входному контролю качества на 2023 год
Форма 4
№ п/п | Наименование продукции | Марка, вид, тип | Номер нормативной документации (ГОСТ, ТУ) на продукцию | Объем контроля и периодичность | Параметры контроля | Методики контроля, измерения и испытания | Подразделение осуществляющее входной контроль
|  | YGM UCS YMA UBW-U1 CRCA7-3A | Контракт/ договор | В соответствии с требованиями М 05757665-FL-252-0140-2019 "Методика верификации огнеупорных периклазоуглероди стых (алюмопериклазоуг леродистых) изделий для футеровки сталеразливочных ковшей и конвертеров", предел прочности при сжатии клиновых изхделий - каждый 60 комплект или каждая 60 партия. | Для марки YGM: MgO Собщ Открытая пористость Кажущаяся плотность Предел прочности при сжатии прямых изделий Предел прочности при сжатии клиновых изделий Внешний вид Размеры Для марки YMA, UCS, UBW-U1: MgO Собщ AI2O3 Открытая пористость Кажущаяся плотность Предел прочности при сжатии прямых изделий Предел прочности при сжатии клиновых изделий Внешний вид Размеры Для марки CRCA-7-3A: MgO A12O3 Fe2O3 Открытая пористость Кажущаяся плотность Внешний вид Размеры | ГОСТ 2409 ГОСТ 2642.0 ГОСТ 2642.3 ГОСТ 2642.4 ГОСТ 2642.8 ГОСТ 2642.15 ГОСТ Р 53065.1 ГОСТ 8179 ГОСТ 30762 Контракт/ договор ГОСТ 4071.1 ГОСТ Р 55410 АМ 05757665-252-002-2021
44
Перечень продукции, подлежащей входному контролю качества на 2023 год
Форма 4
№ п/п | Наименование продукции | Марка, вид, тип | Номер нормативной документации (ГОСТ, ТУ) на продукцию | Объем контроля и периодичность | Параметры контроля | Методики контроля, измерения и испытания | Подразделение осуществляющее входной контроль
|  | ПУ-93-10К ПУ-95-10К ПУ-97-10-К | ТУ 1590-014-72664728-2008 ТТ 72664728-328-2011 ТТ 72664728-034-2012 | В соответствии с требованиями М 05757665-FL-252-0140-2019 "Методика верификации огнеупорных периклазоуглероди стых (алюмопериклазоуг леродистых) изделий для футеровки сталеразливочных ковшей и конвертеров", предел прочности при сжатии клиновых изхделий - каждый 60 комплект или каждая 60 партия. | Открытая пористость Кажущаяся плотность MgO C Предел прочности при сжатии прямых изделий Предел прочности при сжатии клиновых изделий Внешний вид Размеры | ГОСТ 2409 ГОСТ 2642.0 ГОСТ 2642.4 ГОСТ 2642.8 ГОСТ 2642.15 ГОСТ Р 53065.1 ГОСТ 8179 ГОСТ 30762 ГОСТ Р 55410 Контракт/ договор ГОСТ 4071.1 АМ 05757665-252-002-2021
45
Перечень продукции, подлежащей входному контролю качества на 2023 год
Форма 4
№ п/п | Наименование продукции | Марка, вид, тип | Номер нормативной документации (ГОСТ, ТУ) на продукцию | Объем контроля и периодичность | Параметры контроля | Методики контроля, измерения и испытания | Подразделение осуществляющее входной контроль
|  | ф. Refratechnik марки MACARBON H L815 AS4 MACARBON H L810 S4 | Контракт/ договор | В соответствии с требованиями М 05757665-FL-252-0140-2019 "Методика верификации огнеупорных периклазоуглероди стых (алюмопериклазоуг леродистых) изделий для футеровки сталеразливочных ковшей и конвертеров", предел прочности при сжатии клиновых изхделий - каждый 60 комплект или каждая 60 партия. | Открытая пористость Кажущаяся плотность SiO2 Fe2O3 А12ОЗ MgO С Предел прочности при сжатии прямых изделий Предел прочности при сжатии клиновых изделий Внешний вид Размеры | ГОСТ 2409 ГОСТ 2642.0 ГОСТ 2642.3 ГОСТ 2642.5 ГОСТ 2642.7 ГОСТ 2642.8 ГОСТ 2642.15 ГОСТ Р 53065.1 ГОСТ 8179 ГОСТ 30762 Контракт/ договор ГОСТ 4071.1 ГОСТ Р 55410 АМ 05757665-252-002-2021
46
Перечень продукции, подлежащей входному контролю качества на 2023 год
Форма 4
№ п/п | Наименование продукции | Марка, вид, тип | Номер нормативной документации (ГОСТ, ТУ) на продукцию | Объем контроля и периодичность | Параметры контроля | Методики контроля, измерения и испытания | Подразделение осуществляющее входной контроль
|  | ООО РХИ марки ANCARBON TB307 ANCARBON TB308 ANCARBON C F3L10 ANCARBON C F1L12 | Контракт/ договор | В соответствии с требованиями М 05757665-FL-252-0140-2019 "Методика верификации огнеупорных периклазоуглероди стых (алюмопериклазоуг леродистых) изделий для футеровки сталеразливочных ковшей и конвертеров", предел прочности при сжатии клиновых изхделий - каждый 60 комплект или каждая 60 партия. | Открытая пористость Кажущаяся плотность SiO2 Fe2O3 А12ОЗ MgO С Предел прочности при сжатии прямых изделий Предел прочности при сжатии клиновых изделий Внешний вид Размеры | ГОСТ 2409 ГОСТ 2642.0 ГОСТ 2642.3 ГОСТ 2642.5 ГОСТ 2642.7 ГОСТ 2642.8 ГОСТ 2642.15 ГОСТ Р 53065.1 ГОСТ 8179 ГОСТ 30762 Контракт/ договор ГОСТ 4071.1 ГОСТ Р 55410 АМ 05757665-252-002-2021
|  | Огнеупоры для футеровки кон-вертеров YGM-15BS YGM-15BA YGM-16BS-1 YGM-16BS-2 YGM-16BS-3 | Контракт/ договор | В соответствии с требованиями М 05757665-FL-252-0140-2019 "Методика верификации огнеупорных периклазоуглероди стых (алюмопериклазоуг леродистых) изделий для футеровки сталеразливочных ковшей и конвертеров" | Открытая пористость Кажущаяся плотность Со6щ MgO Предел прочности при сжатии прямых изделий Внешний вид Размеры | ГОСТ 2409 ГОСТ 2642.0 ГОСТ 2642.3 ГОСТ 2642.4 ГОСТ 2642.5 ГОСТ 2642.7 ГОСТ 2642.8 ГОСТ 2642.15 ГОСТ Р 53065.1 ГОСТ 8179 ГОСТ 30762 Контракт/ договор ГОСТ 4071.1 ГОСТ Р 55410 АМ 05757665-252-002-2021
47
Перечень продукции, подлежащей входному контролю качества на 2023 год
Форма 4
№ п/п | Наименование продукции | Марка, вид, тип | Номер нормативной документации (ГОСТ, ТУ) на продукцию | Объем контроля и периодичность | Параметры контроля | Методики контроля, измерения и испытания | Подразделение осуществляющее входной контроль
|  | ПУ ПУ-1 ПУ-1П | ТУ 14-194-276-07 ТС 99-06-16-19 | В соответствии с требованиями М 05757665-FL-252-0140-2019 "Методика верификации огнеупорных периклазоуглероди стых (алюмопериклазоуг леродистых) изделий для футеровки сталеразливочных ковшей и конвертеров" | Открытая пористость Кажущаяся плотность MgO С Предел прочности при сжатии прямых изделий Внешний вид Размеры | ГОСТ 2409 ГОСТ 2642.0 ГОСТ 2642.4 ГОСТ 2642.8 ГОСТ 2642.15 ГОСТ Р 53065.1 ГОСТ 8179 ГОСТ 30762 ТУ 14-194-276-07 ТС 99-06-12-19 ГОСТ 4071.1 АМ 05757665-252-002-2021
|  | DY-MC-12A DY-MC-14A DY-MC-14A(K) DY-MC-16A | Контракт/ договор ТТ 202-118-2012 | В соответствии с требованиями М 05757665-FL-252-0140-2019 "Методика верификации огнеупорных периклазоуглероди стых (алюмопериклазоуг леродистых) изделий для футеровки сталеразливочных ковшей и конвертеров" | Открытая пористость Кажущаяся плотность MgO Потери массы при прокаливании Предел прочности при сжатии прямых изделий Внешний вид Размеры | ГОСТ 2409 ГОСТ 2642. ГОСТ 2642.8 ГОСТ 2642.15 ГОСТ Р 53065.1 ГОСТ 8179 ГОСТ 30762 ТУ 1590-014-72664728-2008 ГОСТ 4071.1 АМ 05757665-252-002-2021 ТТ 202-118-2012 ГОСТ Р 55410
48
Перечень продукции, подлежащей входному контролю качества на 2023 год
Форма 4
№ п/п | Наименование продукции | Марка, вид, тип | Номер нормативной документации (ГОСТ, ТУ) на продукцию | Объем контроля и периодичность | Параметры контроля | Методики контроля, измерения и испытания | Подразделение осуществляющее входной контроль
|  | Theramer Brick R07 Theramer Brick R08 Theramer Brick R09 Theramer Brick R10 Theramer Brick R37 Theramer Brick R38 Theramer Brick R39 Theramer Brick R4 Theramer Brick R7 Theramer Brick R141 Theramer Brick R169 Theramer Brick R240 Theramer Brick R156 | Контракт/ договор | В соответствии с требованиями М 05757665-FL-252-0140-2019 "Методика верификации огнеупорных периклазоуглероди стых (алюмопериклазоуг леродистых) изделий для футеровки сталеразливочных ковшей и конвертеров" | Открытая пористость Кажущаяся плотность MgO С Предел прочности при сжатии прямых изделий Внешний вид Размеры | ГОСТ 2409 ГОСТ 2642.0 ГОСТ 2642.4 ГОСТ 2642.5 ГОСТ 2642.8 ГОСТР 53065.1 ГОСТ 8179 ГОСТ 30762 Контракт/ договор ГОСТ 4071.1 ГОСТ Р 55410 АМ 05757665-252-002-2021
106 | Изделия огнеупорные для футеровки вакуумкамеры | DALMACR-20A | Контракт/ договор | В соответствии с требованиями М 05757665-FL-252-0140-2019 "Методика верификации огнеупорных периклазоуглероди стых (алюмопериклазоуг леродистых) изделий для футеровки сталеразливочных ковшей и конвертеров" | Открытая пористость Кажущаяся плотность Cr2O3 SiO2 MgO Предел прочности при сжатии прямых изделий Внешний вид Размеры | Контракт/ договор ГОСТ Р 53065.1 ГОСТ 8179 ГОСТ2409 ГОСТ 4071.1 ГОСТ 2642.3 ГОСТ 2642.8 ГОСТ 2642.9 АМ 05757665-252-002-2021 ГОСТ Р 55410 | ЦПП - распаковка пакетов и передача сертификатов качества цех ЦЛК КЦ-1 - вскрытие тары, выемка изделий из пакетов, подготовка проб цех ЦЛК - сообщают о поступлении в КЦ-1, контроль параметров изделий, доставка проб и выполнение анализа
107 | Футерованные (готовые)погружные патрубки | ф. Ropczyce ф. "VGH" | Контракт/ договор | Каждая партия | Внешний вид | ГОСТ 8179 ГОСТ 30762 | КЦ-1 КЦ-2
108 | Блоки углеродистые | ДБУ | ТУ У 31.6-00196204-025- 2004 | Каждая партия | Г еометрические размеры, внешний вид поверхности блоков | ТУ У 31.6-00196204-025-2004 | ФСЦ ЦПП
49
Перечень продукции, подлежащей входному контролю качества на 2023 год
Форма 4
№ п/п | Наименование продукции | Марка, вид, тип | Номер нормативной документации (ГОСТ, ТУ) на продукцию | Объем контроля и периодичность | Параметры контроля | Методики контроля, измерения и испытания | Подразделение осуществляющее входной контроль
109 | Изделия огнеупорные муллитокремнеземистые | КБУ | ТУ 14-194-300-10 ТС 194-16-17 | Каждая партия | А12Оз Fe2O3 Открытая пористость Предел прочности при сжатии прямых изделий Внешний вид Размеры | ГОСТ 2642.0 ГОСТ 2642.4 ГОСТ 2642.5 ГОСТ 2409 ГОСТ 30762 ГОСТ Р 53065.2 ТУ 14-194-300-10 ГОСТ Р 55410 ГОСТ Р 53933 АМ 05757665-252-002-2021 ГОСТ 4071.1 ТС 194-16-17 | ЦПП - расстановка и вскрытие упаковки и тары, передача сертификатов качества цех ЦЛК цех ЦЛК - приемка и контроль параметров, отбор, подготовка и доставка проб, выполнение анализа
110 | Смеси теплоизолирующие для промежуточных и сталеразливочных ковшей | Forward SS-G Glutin RS6 Glutin RS-G2-6 Siltis NS-SL Alsicover RSA Alsicover RSA-2 ZRL-i «Dexoterm» Glutin SP/M-1B Forward IGM I-MIX МД ТЗУ Proteem RHA-GR Proteem RHA-MS Glutin ISO DE Glutin ISO BG | Контракт/ договор ТУ 1523-019-77889395-2013 ТУ 1523-002-97976618-2015 ТУ 1523-2399846-031-2014 ТУ 1523-027-77889395-2015 ТУ 1523-052-95885656-2014 ТУ 23.20-013-976413492018 ТУ 1528-011-99958856-2016 ТУ 23.20.13-051-99958856- 2020 | Один раз в месяц для каждой марки ШОС | для всех марок смесей SiO2 Al2O3 Со6щ. (кроме Glutin SP/M-1B) С - для Forward SS-G MgO (только для Glutin SP-M-1B) Fe2O3 - для марки «Dexoterm» Влага Внешний вид | Контракт/ договор ГОСТ 2642.3 ГОСТ 2642.4 АМ 05757665-072-348-2010 М 05757665-FL-252-0311-2020 АМ 05757665-072-421-2019 ТУ 1523-019-77889395-2013 ГОСТ 26565 ТУ 1523-002-97976618-2015 ГОСТ 28584 ГОСТ Р 55410 ТУ 1523-2399846-031-2014 ТУ 1523-027-77889395-2015 ТУ 1523-052-95885656-2014 ТУ 23.20-013-97641349-2018 ТУ 1528-011-99958856-2016 ТУ 23.20.13-051-99958856- 2020 | ЦПП - расстановка пакетов и передача сертификатов качества цех ЦЛК цех ЦЛК - контроль параметров, доставка проб и выполнение анализа цех ЦЛК - отбор и подготовка проб
50
Перечень продукции, подлежащей входному контролю качества на 2023 год
Форма 4
№ п/п | Наименование продукции | Марка, вид, тип | Номер нормативной документации (ГОСТ, ТУ) на продукцию | Объем контроля и периодичность | Параметры контроля | Методики контроля, измерения и испытания | Подразделение осуществляющее входной контроль
111 | Смеси ассимилирующие для промежуточных ковшей УНРС | Glutin MH-B Glutin Slag CAM Forward AST 4КМ0 Proteem BC30-NC Glutin CA-VG | Контракт/ договор ТУ 1523-018-77889395-2013 ТУ У 26.2-13508970-009- 2004 | Одна партия в месяц для каждой марки | Glutin MH-B:________ CaO, SiO2, Al2O3, MgO, F Forward AST:______ CaO, SiO2, MgO, Al2O3, Na2O,K2O 4КМ0: Собщ., CaO, SiO2, A12O3, F, Na2O, K2O влага для всех марок смесей Glutin Slag CAM:________ CaO, SiO2, Al2O3, MgO Glutin CA-VG:________ CaO, SiO2, Al2O3, MgO Proteem BC30-NC: Собщ., CaO, SiO2, A12O3, F, Na2O, K2O, MgO | Контракт/ договор ГОСТ 2642.3 ГОСТ 2642.4 ГОСТ 2642.7 ГОСТ 2642.8 ГОСТ 2642.15 М 05757665-FL-252-0311-2020 АМ 05757665-072-422-2019 ТУ 1523-001-97976618-2011 ГОСТ 26565 ГОСТ 28584 ТУ У 26.2-13508970-009-2004 АМ 05757665-072-348-2010 | КЦ-2 ЦПП - расстановка пакетов и передача сертификатов качества цех ЦЛК цех ЦЛК - контроль параметров, отбор и подготовка проб доставка проб и выполнение анализа
112 | Смеси шлакообразующие для кристаллизаторов УНРС | Accutherm: ST-SP/220DP ST-SP/234-121C ST-SP/234-SC ST-SP/666M ST-SP/220-А ST-SP/234-WBV ST-SP/234-WB1 ST-SP/235AL4D ST-SP/605-M1 ST-SP/616A ST-C89 Melubir 9563 Alsiflux: GS-C7 GS 512/L-2 GS 813/P-6 GS 1015/L GS 1222/P GS 1217/P Syntherm GS 1015/P Melubir 6731/Li Intoflux GS 1017/L | Контракт/ договор ТУ 1523-001-09503145-2014 ТУ 1523-011-09503145-2014 ТУ 1523-030-0953145-2016 ТУ 1523-050-09503145-2016 ТУ 1523-049-09503145-2016 ТУ 1523-034-09503145-2016 | один раз в месяц для каждой марки ШОС | Собщ. CaO SiO2 Al2O3 MgO K2O Na2O F MnO, Fe2O3 Влага Примечание: К2О и На2О - определять 1 раз в квартал Марки и параметры контроля смесей разделить на 2 группы: в НД и Контракт/ договорах (Контракт/ договорах) на которые нормируется/не нормируется содержание MnO, Fe2O3, т.к. эти показатели нормируются не во всех НД | Контракт/ договор ГОСТ 2642.0 ГОСТ 2642.3 ГОСТ 2642.4 ГОСТ 2642.5 ГОСТ 2642.7 ГОСТ 2642.8 ГОСТ 2642.15 ГОСТ 2642.11 ГОСТ 2642.12 М 05757665-FL-252-0311-2020 АМ 05757665-072-422-2019 АМ 05757665-72-355-2010 АМ 05757665-072-352-2010 ТУ 1523-001-09503145-2014 ТУ 1523-011-09503145-2014 ТУ 1523-030-0953145-2016 ТУ 1523-050-09503145-2016 ТУ 1523-049-09503145-2016 ТУ 1523-034-09503145-2016 ГОСТ 26565 АМ 05757665-252-002-2021 АМ 05757665-072-348-2010 | ЦПП - расстановка пакетов и передача сертификатов качества цех ЦЛК цех ЦЛК - контроль параметров, отбор и подготовка проб доставка проб и выполнение анализа
51
Перечень продукции, подлежащей входному контролю качества на 2023 год Форма 4
№ п/п | Наименование продукции | Марка, вид, тип | Номер нормативной документации (ГОСТ, ТУ) на продукцию | Объем контроля и периодичность | Параметры контроля | Методики контроля, измерения и испытания | Подразделение осуществляющее входной контроль
|  | __________________ Intoflux GS 713/Si SRCP: 041 015 173P Sinthesis: SINTHESIS TR121 AT SINTHESIS M7-C AT SINTHESIS PS5-V3 AT SINTHESIS DF5R AT Sinthesis PS172 AT T4 AT M3-NLA AT DF 911 AT D7-GP AT PS169 AT S91-N AT B7D AT DF91- N AT M91 AT M91-N AT PB-72 AT Interfull: VM 1012 Shinagava: MOP-SXS-3R |  |  |  | —
113 | Изделия для горячего ремонта(подварки) футе-ровки конвертера | I-CAST MMT-6/BLZ-85 | Контракт/ договор | Каждая 20 партия. Контроль геометрических размеров - каждая 10 партия. | MgО C Относительное изменение массы при прокаливании Геометрические размеры Предел прочности при сжатии прямых изделий Внешний вид (отсутствие разрушения, рассыпания) | ГОСТ 2642.2 ГОСТ 2642.8 ГОСТ 2409 АМ 05757665-252-002-2021 ГОСТ Р 55410 ГОСТ 4071.1 | ЦПП - расстановка пакетов и передача сертификатов качества цех ЦЛК КЦ-1, КЦ-2 -вскрытие тары, выемка изделий из пакетов, подготовка проб, контроль внешнего вида цех ЦЛК - сообщают о поступлении в КЦ-1, КЦ-2, контроль параметров изделий (кроме контроля внешнего вида), доставка проб цех ЦЛК выполнение анализа
52
Перечень продукции, подлежащей входному контролю качества на 2023 год
Форма 4
№ п/п | Наименование продукции | Марка, вид, тип | Номер нормативной документации (ГОСТ, ТУ) на продукцию | Объем контроля и периодичность | Параметры контроля | Методики контроля, измерения и испытания | Подразделение осуществляющее входной контроль
114 | Марганец азотированный | Мн87Н6 MN87N6 MN92N6 | ГОСТ 6008 Контракт/ договор | Каждая партия | Mn Р Si С N (определяется сторонней лабораторией) Поверхностные загрязнения Г ранулометрический состав | АМ 05757665-072-393-2013 ГОСТ 16698.4 ГОСТ 16698.5 ГОСТ 27069 ГОСТ 16698.1 ГОСТ 6008 Контракт/договор Визуально | ЦПП - расстановка и вскрытие упаковки и тары, передача сертификатов качества в цех ЦЛК, отбор проб, подготовка проб: дробление, грохочение, определение гранулометрического состава цех ЦЛК - приемка, контроль за отбором и подготовкой проб, усреднение и сокращение проб, доставка проб в лабораторию, выполнение анализа
115 | Магнезиальные флюсы для футеровок конвертеров | Флюмаг ФОМ ФИМЖ МБФ | ТУ 075000-001-590747322014 ТУ 0720-002-72664728-2008 ТУ 0724-002-75430132-2009 ТУ 1568-061-85326134-2013 | Каждая 10 партия, но не менее 1 партии в месяц | S MgO SiO2 Fe2O3 Cr2O3 Относительное изменение массы при прокаливании | ТУ 075000-001-59074732-2014 ТУ 0720-002-72664728-2008 ТУ 0724-002-75430132-2009 ТУ 1568-061-85326134-2013 ГОСТ 2642.2 ГОСТ 2642.3 ГОСТ 2642.5 ГОСТ 2642.8 ГОСТ 2642.9 ГОСТ 55410 АМ 05757665-072-350-2010 | КЦ-1, КЦ-2 приемка, отбор, подготовка и доставка проб цех ЦЛК -выполнение анализа
53
Перечень продукции, подлежащей входному контролю качества на 2023 год
Форма 4
№ п/п | Наименование продукции | Марка, вид, тип | Номер нормативной документации (ГОСТ, ТУ) на продукцию | Объем контроля и периодичность | Параметры контроля | Методики контроля, измерения и испытания | Подразделение осуществляющее входной контроль
116 | Ферросилиций | ФС65 ФС70 ФС75 FeSi75 - Китай 75%SHP (7550) -Норвегия FS 75 HP FS 75 SHP | ГОСТ 1415 Контракт/ договор | Каждая партия -химический состав Каждая 20 партия -гранулометричесий состав (не менее 1 партии в месяц) | Si Р Mn - только для ферросилиция поставляемого по ГОСТ 1415 Al Ti - кроме ФС-65, поставляемого по ГОСТ 1415 С Cr - не более 1 партии в квартал, химический метод Поверхностные загрязнения Г ранулометрический состав* * - после закупки необходимого оборудования | ГОСТ 13230.1 ГОСТ 13230.4 ГОСТ 13230.5 ГОСТ 13230.7 ГОСТ 13230.9 ГОСТ 27069 АМ 05757665-72-177-2007 АМ 05757665-72-321-2008 Визуально ГОСТ 24991 ГОСТ 1415 | ЦПП - расстановка и вскрытие упаковки и тары, передача сертификатов качества в цех ЦЛК, отбор проб, подготовка проб: дробление, грохочение, определение гран. состава. цех ЦЛК - приемка, контроль за отбором и подготовкой проб, усреднение и сокращение проб, доставка проб в лабораторию, выполнение анализа
117 | Феррофосфор | ФФ 20-6 ФФ 25-2 FeP | СТ РК 2304-2013 Контракт/ договор Контракт/ договор | Каждая партия | P Si Mn C Ti Поверхностные загрязнения Г ранулометрический состав* * - после закупки необходимого оборудования | ГОСТ 17260 ГОСТ 27069 АМ 72-217-2004 АМ 72-218-2004 АМ 72-219-2004 АМ 72-294-2005 СТ РК 2304-2013 Визуально | ЦПП - расстановка и вскрытие упаковки и тары, передача сертификатов качества в цех ЦЛК, отбор проб, подготовка проб: дробление, грохочение цех ЦЛК - приемка, контроль за отбором и подготовкой проб, усреднение и сокращение проб, доставка проб в лабораторию, выполнение анализ
54
Перечень продукции, подлежащей входному контролю качества на 2023 год Форма 4
№ п/п | Наименование продукции | Марка, вид, тип | Номер нормативной документации (ГОСТ, ТУ) на продукцию | Объем контроля и периодичность | Параметры контроля | Методики контроля, измерения и испытания | Подразделение осуществляющее входной контроль
118 | Ферромарганец | ФМн88 ФМн78 HCFeMn LCFeMn MCFeMn FeMn(MC) FeMn80 (ФМн80) | ГОСТ 4755 ДСТУ 3547-97 Контракт/ договор | Каждая партия -химический состав Каждая 10 партия для среднеуглеродисто го -гранулометрически й состав(не менее 1 партии в месяц) | Mn Si P Р2- химическим методом С Наличие инородных материалов Поверхностные загрязнения S Для ФМн88, FeMn80 (ФМн80): Г ранулометрический состав* * - после закупки необходимого оборудования | ГОСТ 4755 ДСТУ 3547-97 ГОСТ 17260 ГОСТ 21876.1 ГОСТ 21876.4 ГОСТ 21876.5 ГОСТ 24991 ГОСТ 27069 ГОСТ 27041 АМ 05757665-072-406-2015 АМ 05757665-072-365-2011 Визуально АМ 05757665-072-378-2012 | ЦПП - расстановка и вскрытие упаковки и тары, передача сертификатов качества в цех ЦЛК, отбор проб, подготовка проб: дробление, грохочение, определение гран. состава. цех ЦЛК - приемка, контроль за отбором и подготовкой проб, усреднение и сокращение проб, доставка проб в лабораторию, выполнение анализа
119 | Феррованадий | FeV80 (Россия) FeV80 (Австрия) FeV80 (Швейцария) FeV50 | ГОСТ 27130 DIN 17563-2004 Контракт/ договор | Каждая партия -химический состав Каждая 20 партия -гранулометрически й состав(не менее 1 партии в месяц) | V Si Mn - только для FeV80 (Россия) Al Cu S C Р2 Загрязнения на поверхности Г ранулометрический состав | ГОСТ 13217.1 ГОСТ 13217.4 ГОСТ 13217.5 ГОСТ 13217.6 ГОСТ 13217.7 ГОСТ 13217.9 ГОСТ 27041 ГОСТ 27069 ГОСТ 27130 АМ 05757665-72-309-2006 Визуально ГОСТ 26201 Контракт/ договор | ЦПП - расстановка и вскрытие упаковки и тары, передача сертификатов качества в цех ЦЛК, отбор проб, подготовка проб: дробление, грохочение, определение гран. состава цех ЦЛК - приемка, контроль за отбором и подготовкой проб, усреднение и сокращение проб, доставка проб в лабораторию, выполнение анализа
55
Перечень продукции, подлежащей входному контролю качества на 2023 год
Форма 4
№ п/п | Наименование продукции | Марка, вид, тип | Номер нормативной документации (ГОСТ, ТУ) на продукцию | Объем контроля и периодичность | Параметры контроля | Методики контроля, измерения и испытания | Подразделение осуществляющее входной контроль
120 | Феррониобий (кусок, порошок) | ФН660 FeNb63 FeNb65 Феррониобий (Бразилия, Канада) Феррониобий 111 (Бразилия) Феррониобий 112 (Бразилия) | ГОСТ 16773 DIN 17569-2004 Контракт/ договор | Каждая партия -химический состав Г ранулометрически й состав - каждая 10 партия(не менее 1 партии в месяц) | Si Nb Al Ti S С Р Загрязнения на поверхности Для Феррониобий (кусковой): Г ранулометрический состав | ГОСТ 15933.4 ГОСТ 15933.5 ГОСТ 15933.7 ГОСТ 15933.8 ГОСТ 16773 ГОСТ 27041 ГОСТ 27069 АМ 05757665-072-359-2010 АМ 05757665-072-417-2018 Визуально Контракт/ договор ГОСТ 17260 ГОСТ 20515 | ЦПП - расстановка и вскрытие упаковки и тары, передача сертификатов качества в цех ЦЛК, отбор проб, подготовка проб: дробление, грохочение, определение гран. состава цех ЦЛК - приемка, контроль за отбором и подготовкой проб, усреднение и сокращение проб, доставка проб в лабораторию, выполнение анализа ФСЦ цех ЦЛК -выполнение анализа
56
Перечень продукции, подлежащей входному контролю качества на 2023 год
Форма 4
№ п/п | Наименование продукции | Марка, вид, тип | Номер нормативной документации (ГОСТ, ТУ) на продукцию | Объем контроля и периодичность | Параметры контроля | Методики контроля, измерения и испытания | Подразделение осуществляющее входной контроль
121 | Феррохром | ФХ 100А ФХ 200А ФХ 025А ФХ 015А ФХ 015Б ФХ 010А ФХ 050А | ГОСТ 4757 Контракт/ договор ТУ 0842-73-00186499-2018 | 10 партий в месяц (суммарно от всех поставщиков, марок и т.д.) Каждая 5 партия-гранулометрически й состав(не менее 1 партии в месяц суммарно от всех поставщиков, марок и т.д.) | Si Cr S Р2- химическим методом C Al - не более 1 партии в квартал, т.к. определение химическим методом Поверхностные загрязнения Г ранулометрический состав* Линейный размер * - после закупки необходимого оборудования | ГОСТ 4757 ГОСТ 21600.3 ГОСТ 21600.4 ГОСТ 21600.17 ГОСТ 27041 ГОСТ 27069 Визуально ГОСТ 24991 | ЦПП - расстановка и вскрытие упаковки и тары, передача сертификатов качества в цех ЦЛК, отбор проб, подготовка проб: дробление, грохочение, определение гран. состава, определение линейных размеров цех ЦЛК - приемка, контроль за отбором и подготовкой проб, усреднение и сокращение проб, доставка проб в лабораторию, выполнение анализа
122 | Ферромолибден | ФМо60 | ГОСТ 4759 | Каждая партия Г ранулометрически й состав - каждая 3 партия | Поверхностные загрязнения Мо* Г ранулометрический состав | Визуально ГОСТ 4759 | ЦПП - расстановка и вскрытие упаковки и тары, передача сертификатов качества в цех ЦЛК цех ЦЛК - приемка, контроль параметров * выполнение анализа сторонней организацией
57
Перечень продукции, подлежащей входному контролю качества на 2023 год
Форма 4
№ п/п | Наименование продукции | Марка, вид, тип | Номер нормативной документации (ГОСТ, ТУ) на продукцию | Объем контроля и периодичность | Параметры контроля | Методики контроля, измерения и испытания | Подразделение осуществляющее входной контроль
123 | Ферровольфрам | ФВ70 | ГОСТ 17293 | Каждая партия | W Поверхностные загрязнения | ГОСТ 14638.1 Визуально Выборочно, взвешиванием | ФЛЦ -отбор проб подготовка проб: дробление, грохочение, усреднение и сокращение, доставка проб в лабораторию цех ЦЛК -выполнение анализа
124 | Ферротитан | ФТИ70С05 ФТи70С1 | ГОСТ 4761 Контракт/ договор | Каждая партия -химический состав Для ФТИ70С05 каждая 5 партия -гранулометрически й состав(не менее 1 партии в месяц) | Ti Al Si V S C О* Поверхностные загрязнения Дополнительно для ФТИ70С05: P (1 партия в месяц химическим методом) Cu Мо Г ранулометрический состав | ГОСТ 14250.1 ГОСТ 14250.6 ГОСТ 14250.7 ГОСТ 14250.8 ГОСТ 27041 ГОСТ 27069 АМ 05757665-72-335-2009 Визуально ГОСТ 4761 ГОСТ 26201 | ЦПП - расстановка и вскрытие упаковки и тары, передача сертификатов качества в цех ЦЛК, отбор проб, подготовка проб: дробление, грохочение, определение гран. состава цех ЦЛК - приемка, кон-троль за отбором и подготовка проб: усреднение и сокращение, доставка проб в лабораторию и выполнение анализа *Выполнение анализа сторонней организацией
58
Перечень продукции, подлежащей входному контролю качества на 2023 год
Форма 4
№ п/п | Наименование продукции | Марка, вид, тип | Номер нормативной документации (ГОСТ, ТУ) на продукцию | Объем контроля и периодичность | Параметры контроля | Методики контроля, измерения и испытания | Подразделение осуществляющее входной контроль
125 | Ферросиликомарганец | МнС17 SiMn МнС17РБ FeMnSi18 FeSiMn30 LP | ДСТУ 3548-97 ГОСТ 4756 Контракт/ договор | Каждая партия -химический состав | Mn Si P С S Поверхностные загрязнения Г ранулометрический состав* * - после закупки необходимого оборудования | ГОСТ 4756 ДСТУ 3548-97 ГОСТ 16591.3 ГОСТ 16591.4 ГОСТ 16591.5 ГОСТ 24991 ГОСТ 27069 ГОСТ 27041 АМ 05757665-072-364-2011 АМ 05757665-8.2-365-2011 Визуально АМ 05757665-072-378-2012 | ЦПП - расстановка и вскрытие упаковки и тары, передача сертификатов качества в ЦЦЛК, отбор проб, подготовка проб: дробление, грохочение, определение гран. состава. ЦЦЛК - приёмка, контроль за отбором и подготовка проб: усреднение и сокращение, доставка проб в лабораторию и выполнение анализа
59
Перечень продукции, подлежащей входному контролю качества на 2023 год
Форма 4
№ п/п | Наименование продукции | Марка, вид, тип | Номер нормативной документации (ГОСТ, ТУ) на продукцию | Объем контроля и периодичность | Параметры контроля | Методики контроля, измерения и испытания | Подразделение осуществляющее входной контроль
126 | Марганец металлический | Мн 965 Мн 95 Мн 97 (брикеты) Мп 965 (брикеты) Mn 965 Mn 95 Mn 99 (чешуйки) | ГОСТ 6008 Контракт/ договор | Кажда партия | P C Mn Si N* Поверхностные загрязнения S Гранулометрический состав** ** - после закупки необходимого оборудования | ГОСТ 27069 ГОСТ 16698.1 ГОСТ 16698.4 ГОСТ 16698.5 АМ 05757665-072-393-2013 ГОСТ 6008 ГОСТ 26999 Контракт/договор | ЦПП - расстановка и вскрытие упаковки и тары, передача сертификатов качества в цех ЦЛК, отбор проб, подготовка проб: дробление, грохочение, определение гранулометрического состава цех ЦЛК - приемка, контроль за отбором и подготовка проб: усреднение и сокращение, доставка проб в лабораторию и вы-полнение анализа *Выполнение анализа сторонней организацией
60
Перечень продукции, подлежащей входному контролю качества на 2023 год
Форма 4
№ п/п | Наименование продукции | Марка, вид, тип | Номер нормативной документации (ГОСТ, ТУ) на продукцию | Объем контроля и периодичность | Параметры контроля | Методики контроля, измерения и испытания | Подразделение осуществляющее входной контроль
127 | Силикокальций | СК 15 СК-20 СК-25 СК-30 | ГОСТ 4762 Контракт/ договор | Каждая партия | Si Ca Al С Чистота поверхности P | ГОСТ 4762 ГОСТ 14858.3 ГОСТ 14858.4 ГОСТ 14858.6 ГОСТ 14858.7 ГОСТ 27069 АМ 05757665-72-353-2010 Визуально ГОСТ 25207 | ЦПП - расстановка и вскрытие упаковки и тары, передача сертификатов качества в цех ЦЛК, отбор проб, подготовка проб: дробление, грохочение цех ЦЛК - приемка, контроль за отбором и подготовка проб: усреднение и сокращение, доставка проб в лабораторию и вы-полнение анализа
128 | Катанка алюминиевая | АКЛП АВ АКЛП1АВ КАРС-97 | ТУ 1213-005-44669951-2001 ТУ 171213-01423033-004- 2006 ТУ 171311-033-45413739- 2010 ТУ 171213-002-88925473- 2010 ТУ 171213-003-889254732012 ТУ 1712-193-05785247-2014 ТУ 24.42.11.130-002- 24746230-2019 | Каждая партия | Диаметр катанки Поверхность катанки | ТУ 1213-005-44669951-2001 ТУ 171213.01423033-004-2006 ТУ 171311-033-45413739-2010 ТУ 171213-002-88925473-2010 ТУ 171213-003-88925473-2012 ТУ 1712-193-05785247-2014 ТУ 24.42.11.130-002-24746230- 2019 | ЦПП - расстановка и вскрытие упаковки и тары, передача сертификатов качества в цех ЦЛК цех ЦЛК - приемка, контроль параметров
61
Перечень продукции, подлежащей входному контролю качества на 2023 год
Форма 4
№ п/п | Наименование продукции | Марка, вид, тип | Номер нормативной документации (ГОСТ, ТУ) на продукцию | Объем контроля и периодичность | Параметры контроля | Методики контроля, измерения и испытания | Подразделение осуществляющее входной контроль
129 | Алюминий первичный | А99 А7 А7Е | ГОСТ 11069 Контракт/ договор | Каждая партия Контроль хим. состава - каждая 5 плавка в партии. | Al Внешний вид | ГОСТ 11069 ГОСТ 12697.2 ГОСТ 12697.3 ГОСТ 12697.6 ГОСТ 12697.7 ГОСТ 12697.8 ГОСТ 12697.9 ГОСТ 12697.10 ГОСТ 24231 ГОСТ 25086 АМ 72-290-2004 | ЦПП - расстановка и вскрытие упаковки и тары, передача сертификатов качества в цех ЦЛК, отбор проб, подготовка проб: высверливание. цех ЦЛК- приемка, контроль за отбором и подготовкой проб: усреднение и сокращение, доставка проб в лабораторию и выполнение анализа
130 | Алюминий вторичный | АВ 87 ФА-87-П ФА-87-С АВ-97 | ГОСТ 295 ТУ 0865-030-45413739-2005 | Каждая партия Контроль хим. состава - каждая 5 плавка в партии | Al+Mg Si Mg Cu Zn Внешний вид | ГОСТ 295 ГОСТ 11739.7 ГОСТ 11739.11 ГОСТ 11739.13 ГОСТ 11739.24 ГОСТ 24231 АМ 72-272-2002 АМ 72-290-2004 АМ 72-295-2005 ТУ 0865-030-45413739-2005 | ЦПП - расстановка и вскрытие упаковки и тары, передача сертификатов качества в цех ЦЛК, отбор проб, подготовка проб: высверливание цех ЦЛК - приемка, контроль за отбором и подготовкой проб: усреднение и сокращение, доставка проб в лабораторию и выполнение анализа
131 | Лом и кусковые отходы меди | медь 1, медь 2, медь 3, медь 6, медь 7, медь 8, медь 9 | ГОСТ Р 54564 | Каждая партия | Засоренность неметаллическими материалами и/или черными металлами | ГОСТ Р 54564 ГОСТ 31382 СТП СК 05757665-22-214-2001 | КЦ-1
62
Перечень продукции, подлежащей входному контролю качества на 2023 год
Форма 4
№ п/п | Наименование продукции | Марка, вид, тип | Номер нормативной документации (ГОСТ, ТУ) на продукцию | Объем контроля и периодичность | Параметры контроля | Методики контроля, измерения и испытания | Подразделение осуществляющее входной контроль
132 | Чушковая медь | М1 М2 М3 | ГОСТ 859 Контракт/ договор | Каждая партия | Cu | ГОСТ 31382 ГОСТ 24231 | КЦ-1 - приемка, отбор и подготовка проб, доставка проб в лабораторию, на основании результатов анализа из цеха ЦЛК принятие решения о пригодночти ЦПП - расстановка и вскрытие упаковки и тары, передача сертификатов качества в цех ЦЛК, отбор проб, высверливание. Цех ЦЛК - приемка, контроль за отбором подготовкой проб: усреднение и сокращение, доставка проб в лабораторию, выполнение анализа
133 | Медь | М1Р МН 2,5 КоКрХ М1рО | ТУ 1844-106-069-2000 ТУ 48-21-547-99 ТУ 1844-00195375-005-2002 | Один партия в месяц для каждой марки | Маркировка Внешний вид Размеры | ТУ 48-21-547-99 ТУ 1844-106-069-2000 ТУ 1844-00195375-005-2002 ГОСТ 1639 | ОМЦ МЦСО ЦПП
63
Переч № п/п | ень продукции, подлеж Наименование продукции | ащей входному контролю i Марка, вид, тип | ачества на 2023 год Номер нормативной документации (ГОСТ, ТУ) на продукцию | Объем контроля и периодичность | Параметры контроля | Методики контроля, измерения и испытания | Форма 4 Подразделение осуществляющее входной контроль
134 | Никель | Н-2 Н-3 Н-4 | ГОСТ 849 | Каждая партия для марки Н-3 каждая 10 партия | Ni Co C | ГОСТ 24231 ГОСТ 25086 ГОСТ 13047.1-13047.18 ГОСТ 6012 ГОСТ 849 | ЦПП - расстановка и вскрытие упаковки и тары, передача сертификатов качества в цех ЦЛК, отбор проб, подготовка проб: высверливание цех ЦЛК - приемка, кон-троль за отбором и подготовкой проб: усреднение и сокращение, доставка проб в лабораторию и выполнение анализа контроль параметров
135 | Лист медный | М1, М1Р, МСР01 13х500х1000 мм 7х850х2350 мм 7х1200х2000 мм | ГОСТ 1173-2006 | Каждая партия | Химический состав Состояние поверхности Толщина | ГОСТ 859 ГОСТ31382 ГОСТ 13938.13 ГОСТ Р 56240 Визуальный, инструментальный | МЦСО ОМЦ - отбор проб, подготовка и доставка в лабораторию цех ЦЛК -выполнение анализа
136 | Пруток (прокат) медный | М1, М2, МСР0,1 0 50 мм 0 55 мм 0 150 мм 0 230x265 мм 0230x205 мм | ГОСТ 1535-2006 | Каждая партия | Химический состав Состояние поверхности Диаметр | ГОСТ 859 ГОСТ31382 ГОСТ 13938.13 ГОСТ Р 56240 Визуальный, инструментальный | МЦСО ОМЦ - отбор проб, подготовка и доставка в лабораторию; цех ЦЛК -выполнение анализа
137 | Сварочная проволока | Медная М1р, МСР1 0 3 мм МНЖКТ 5-1-0,2-0,2 0 1,6 мм | ГОСТ 16130-90 | Каждая партия | Химический состав Состояние поверхности Диаметр | ГОСТ 859 ГОСТ 492 Визуальный, инструментальный | ОМЦ МЦСО - отбор проб, подготовка и доставка в лабораторию цех ЦЛК -выполнение анализа _____________________64
Перечень продукции, подлежащей входному контролю качества на 2023 год
Форма 4
№ п/п | Наименование продукции | Марка, вид, тип | Номер нормативной документации (ГОСТ, ТУ) на продукцию | Объем контроля и периодичность | Параметры контроля | Методики контроля, измерения и испытания | Подразделение осуществляющее входной контроль
138 | Труба медная | М1 0 50 х 15 мм М1 0 80 х 20 мм М1 0 250 х 10 мм | ГОСТ 617 | Каждая партия | Химический состав Состояние внутренней и внешней поверхностей Наружный и внутренний диаметр | ГОСТ 859 ГОСТ 31382 ГОСТ 13938.13 ГОСТ Р 56240 Визуальный, инструментальный | МЦСО - отбор проб, подготовка и доставка в лабораторию; цех ЦЛК -выполнение анализа
139 | Проволока с наполнителем «Г рафит» | ПП-ТС14-С-100 ПП-14А-11-180 ПП-Т-14-С ПП-Т-15-С ПП-ТС14-С ПП-В-14-С ПП-14Б-5-155 nn-RX134-P(Q)HB-C 101 nn-RX134-P(Q)HB-C 139 ПП-ОМР-С 14,0 ПП-Т-14-графит RX15C- PQHB-C103 RX15C-PQVB-C103 RX154-PQHB-C103 RX134-PQHB-C139 ПП-14-Г-Графит | ТУ 1479-012-31184235-2007 ТУ 1479-028-71915393-2006 ТУ 14-5-301-2011 ТУ У 27.3-20496109-001- 2010 ТУ У 27.3-05400783-0062003 ТУ 1479-001-79415514-2008 ТУ 1274-001-84379235-09 Контракт/ договор ТУ 1910-006-72684889-2021 | Каждая партия | Массовая доля влаги Зольность Коэффициент заполнения Диаметр проволоки Плотность замка оболочки | ТУ 1479-012-31184235-2007 ТУ 1479-028-71915393-2006 ТУ 14-5-301-2011 ГОСТ 17818.1 ГОСТ 17818.4 Контроль на мотках с выпущенными концами ТУ У 27.3-20496109-001-2010 ТУ У 27.3-05400783-006-2003 ТУ 1479-001-79415514-2008 ТУ 1274-001-84379235-09 Контракт/ договор ТУ 1910-006-72684889-2021 | ЦПП - расстановка и вскрытие упаковки и тары, передача сертификатов качества в цех ЦЛК, отбор проб, подготовка проб цех ЦЛК - приемка, контроль за отбором и подготовкой проб, доставка проб в лабораторию и выполнение анализа
140 | Проволока с наполнителем «Силикокальций СК30» | ПП-ТС14-СК30 ПП-Т-14-СК30 ПП-Т-15-СК30 ПП- В-14-СК30 ПП^Х134-РОНВ^002 ПП^Х134-РОНВ^004 RX13C-PQVB-S002 RX154-PQVB-S002 RX155-PQVB-S002 RX134-PQVB-S002 СК30 (ПП-14-Г) | ТУ 1479-012-31184235-2007 ТУ 1479-028-71915393-2006 ТУ 14-5-301-2011 ТУ 14-1-5450-2002 ТУ 1274-001-84379235-09 ТУ 1479-001-79415514-2008 ТУ 1274-007-84379235-2014 Контракт/ договор ТУ 25.93.15-008-18673969- 2020 ТУ 0820-095-72684889-2021 | Каждая партия | Коэффициент заполнения Диаметр проволоки Плотность замка оболочки Ca Si | ТУ 1479-012-31184235-2007 ТУ 1479-028-71915393-2006 ТУ 14-5-301-2011 ТУ 14-1-5450-2002 ТУ 1274-001-84379235-09 Контроль на мотках с выпущенными концами ГОСТ 4762 АМ 05757665-72-353-2010 ГОСТ 14858.6 ГОСТ 14858.4 ТУ 14-1-5450-2002 ТУ 1274-001-84379235-09 ТУ 1274-007-84379235-2014 Контракт/ договор ТУ 25.93.15-008-186739692020 ТУ 0820-095-72684889-2021 | ЦПП - расстановка и вскрытие упаковки и тары, передача сертификатов качества в цех ЦЛК, отбор проб, подготовка проб цех ЦЛК - приемка, контроль за отбором и подготовкой проб, доставка проб в лабораторию и выполнение анализа
65
Перечень продукции, подлежащей входному контролю качества на 2023 год
Форма 4
№ п/п | Наименование продукции | Марка, вид, тип | Номер нормативной документации (ГОСТ, ТУ) на продукцию | Объем контроля и периодичность | Параметры контроля | Методики контроля, измерения и испытания | Подразделение осуществляющее входной контроль
141 | Проволока с наполнителем «Феррокальций» | ПП-ТМ-14-FeCa-60/40 ПП-Т-14-CaFe-40/60 ПП-Т-14-FeCa 60/40 ПП-14Б-15-216 | ТУ 1479-012-31184235-2007 ТУ 1479-028-71915393-2006 ТУ 14-1-5450-2002 ТУ У 27.3-20496109-001- 2010 ТУ 14-5-301-2011 ТУ 1479-002-30087562-2012 ТУ 25.93.15-008-18673969- 2020 Контракт/ договор | Каждая партия | Коэффициент заполнения Диаметр проволоки Плотность замка оболочки | ТУ 1479-028-71915393-2006 ТУ 1479-012-31184235-2007 Контроль на мотках с выпущенными концами ТУ 14-1-5450-2002 ТУ У 27.3-20496109-001-2010 ТУ 14-5-301-2011 ТУ 1479-002-30087562-2012 Контракт/ договор ТУ 25.93.15-008-186739692020 | ЦПП - расстановка и вскрытие упаковки и тары, передача сертификатов качества в цех ЦЛК, отбор проб, подготовка проб цех ЦЛК - приемка, контроль параметров
142 | Проволока с наполнителем Фнб | ПП-Т-14-FeNb FEND00R2AV14 | Контракт/ договор | Каждая партия | Диаметр проволоки Плотность замка оболочки Содержание Nb, Al, Ti, Si, S, C | Контракт/ договор ГОСТ 16773 | ЦПП - расстановка и вскрытие упаковки и тары, передача сертификатов качества в цех ЦЛК, отбор проб, подготовка проб цех ЦЛК - приемка, контроль за отбором и подготовкой проб, доставка проб в лабораторию и выполнение анализа
143 | Оксид магния | TS 5001 TS 6001 MagChem 20SC TS-AR TS 400 | Контракт/ договор | Каждая партия | Потери при прокаливании Вязкость Активность по лимонному числу Массовая доля остатка при просеве через сито с размером ячейки 0,045 мм | Контракт/ договор ГОСТ 844 М 05757665-FL-252-0314-2020 М 05757665-FL-252-0328-2020 М 05757665-FL-252-0077-2019 | ЦТС
|  | PHL PHL+ |  | Каждая партия | Вязкость Активность по лимонному числу | Контракт/ договор М 05757665-FL-252-0314-2020 М 05757665-FL-252-0328-2020
|  |  |  | Каждая партия | Потери при прокаливании Массовая доля остатка при просеве через сито с размером ячейки 0,250 мм | Контракт/ договор ГОСТ 844 М 05757665-FL-252-0077-2019
66
Перечень продукции, подлежащей входному контролю качества на 2023 год
Форма 4
№ п/п | Наименование продукции | Марка, вид, тип | Номер нормативной документации (ГОСТ, ТУ) на продукцию | Объем контроля и периодичность | Параметры контроля | Методики контроля, измерения и испытания | Подразделение осуществляющее входной контроль
|  | Марка "Ультра Си" |  | Каждая поставка | Потери при прокаливании Вязкость Активность по лимонному числу Массовая доля остатка при просеве через сито с размером ячейки 0,045 мм | Контракт/ договор ГОСТ 844 М 05757665-FL-252-0314-2020 М 05757665-FL-252-0328-2020 М 05757665-FL-252-0077-2019
144 | Смола для производства экомишеней | HCR105A | Контракт/ договор | Каждая партия | Сумма 18 ПАУ Содержание золы, %, макс. Температура размягчения, °С Содержание воды, %, макс. | МИ 243-09-2018 ГОСТ 7846 и п.6.2 ТУ ГОСТ 11506, ISO 4625-1 и п.6.1 ТУ ISO 3733, ГОСТ 2477 и п.6.3 ТУ | ОМЦ отбор проб Выполнение анализа проводит сторонняя организация
145 | Лента стальная упаковочная | SPEKTA PRIMA 31,75х0,8 мм 31,75х1,0 мм SPEKTA FACTOR 31,75х1,0 мм | ТУ 24.32.10-003-75624126- 2017 | Каждая партия | Временное сопротивление разрыву Относительное удлинение Толщина Ширина | ГОСТ 11701 ТУ 24.32.10-003-75624126- 2017 | ЦГП ЦУП ЦХПП
146 | Лента стальная упаковочная | SPEKTA FORTE 31,75х1,0 мм SPEKTA FORTE MODEX 31,75х0,8 мм SPEKTA FACTOR 31,75х1,0 мм | ТУ 24.32.10-001-75624126- 2017 | Каждая партия | Временное сопротивление разрыву Относительное удлинение Толщина Ширина | ТУ 24.32.10-001-75624126- 2017 ГОСТ 11701 | ЦХПП ЦГП
147 | Бумага упаковочная с антикоррозионным покрытием | ЕвроБумVCI ФлексАКор МетПротект Н МетпротектЭксперт Н | ТУ 17.29.19.190-019- 20055753-2021 ТУ 17.12.72-029-45982228- 2016 ТУ 22.21-010-49572512- 2019 ТУ 17.12.72-048-45982228- 2022 | Одна партия в месяц каждого поставщика | Г еометрические размеры образца Масса (вес) (поверхнстная плотность) образца (г/м2) Степень защиты от коррозии, класс защиты | ТУ 17.29.19.190-019-20055753- 2021 ТУ 17.12.72-029-45982228-2016 ТУ 22.21-010-49572512-2019 ТУ 17.12.72-048-45982228- 2022 | ЦУП ЦЛК
148 | Валки стальные |  | ОСТ 24.013.04.-90 ОСТ 24.013.20-90 ТУ 3137-002-00210571-99 ТУ 3137-001-11194148-97 Контракт/ договор | одна партия в месяц каждого поставщика | Линейные размеры Твердость Внутренние дефекты | ОСТ 24.013.04.-90 ОСТ 24.013.20-90 ТУ 3137-002-00210571-99 ТУ 3137-001-11194148-97 Контракт/ договор Ультразвуковой контроль | ЦГП ЦТС ЦХПП ЦДС
149 | Валки чугунные |  | ТУ У 27.1-00190319-12912002 ТУ 14-120-73-2021 Контракт/ договор | 100 % при вводе в работу При вводе в работу | Линейные размеры Твердость Контроль внутренних деффектов | ТУ У 27.1-00190319-1291-2002 ТУ 14-120-73-2021 Контракт/ договор Ультразвуковой контроль | ЦГП
67
Перечень продукции, подлежащей входному контролю качества на 2023 год
Форма 4
№ п/п | Наименование продукции | Марка, вид, тип | Номер нормативной документации (ГОСТ, ТУ) на продукцию | Объем контроля и периодичность | Параметры контроля | Методики контроля, измерения и испытания | Подразделение осуществляющее входной контроль
150 | Круги шлифовальные | ф 750, 900 керамические и бакелитовые | ГОСТ 2424 | 100 % при вводе в работу | Внешний вид, Механическая прочность | ГОСТ Р 52781-2007 | ЦГП ЦТС ЦХПП ЦДС
151 | Сплавы цинкалюминиевые | ЦА 0 ЦА 03 ЦА 04 ЦА 05 ЦА 06 ЦА 07 ЦА 08 ЦА 10 Сплав-1 Ц0 Ц0А ЦВ ЦВ0 ЦВ00 | Контракт/ договор Контракт/ договор ГОСТ 3640-94 ТУ 1721-025-00194286-2015 ТУ 24.43.12-011-00194228- 2016 СТ РК 2333-2013 | Одна партия с каждой ж/д или авто- поставки | Al Pb Fe | ГОСТ 19251.1 ГОСТ 25284.1 АМ 72-147-2004 АМ 05757665-072-357-2010 АМ 05757665-072-391-2013 АМ 05757665-072-386-2012 | ЦХПП ЦДС
152 | Метапак | 18 | ТУ 20.13.62-001-95958059- 2016 | Одна партия с каждой ж/д или авто- поставки | Плотность Массовая доля Al2O3 Водородный показатель (рН) | ГОСТ 18995.1 ТУ 20.13.62-001-95958059- 2016 | ШПЦ
153 | Грунт | E338PS (F3308) PE722PS Novacoil Primer 0871 PPM 310 | Контракт/ договор | Каждая партия | Условная вязкость Массовая доля нелетучих веществ Толщина сухого слоя ПТМ при сушке покрытия 0С Стойкость к истиранию с растворителем МЭК Адгезия | Контракт/ договор ГОСТ 8420 ГОСТ 31939 DIN EN 13523-1, 6, 11 | ЦХПП ЦДС Цех ЦЛК - выполнение анализа
154 | Эмали лицевые | PE732TS (CD-33), DJ-235 PE617TS (F617), PU837TX (F836), VF007TS (V709), Novacoil Polyester, Novacoil Polyester M Rough, Novacoil Polyester textur, Steelcoat 3000 M, Steelcoat 3000 ST Novacoil PVDF TPE 510 | Контракт/ договор | каждая партия | Условная вязкость Массовая доля нелетучих веществ Толщина сухого слоя ПТМ при сушке покрытия °С Адгезия Стойкость к истиранию с растворителем МЭК Цветовое различие Блеск Твердость по карандашу Прочность при растяжении по Эриксену Прочность при изгибе Прочность при обратном ударе | Контракт/ договор ГОСТ 8420 ГОСТ 31939 DIN EN 13523-1,2,3,4,5,6,7,11 | ЦХПП ЦДС Цех ЦЛК - выполнение анализа
68
Перечень продукции, подлежащей входному контролю качества на 2023 год Форма 4
№ п/п | Наименование продукции | Марка, вид, тип | Номер нормативной документации (ГОСТ, ТУ) на продукцию | Объем контроля и периодичность | Параметры контроля | Методики контроля, измерения и испытания | Подразделение осуществляющее входной контроль
155 | Эмали для обратной стороны | TS750 EE203BS (E203) BEM 210 BPM 240 ВРМ 240/Light Ivory | Контракт/ договор | Каждая партия | Условная вязкость Массовая доля нелетучих веществ Толщина сухого слоя ПТМ при сушке покрытия °С Адгезия Стойкость к истиранию с растворителем МЭК Блеск Твердость по карандашу Прочность при изгибе Прочность при обратном ударе | Контракт/ договор ГОСТ 8420 ГОСТ 31939 DIN EN 13523-1,2,4,5,6,7,11 | ЦХПП ЦДС Цех ЦЛК - выполнение анализа
156 | Натрия бисульфит технический (водный раствор) | Марка А, Б | ГОСТ 902-76 | каждая партия | Внешний вид Массовая доля бисульфита натрия (NaHSO3) в пересчете на SO2 Массовая доля сульфита натрия (Na SO3 ) в пересчете на SO2 Массовая доля железа (Fe) в пересчете на FeO Массовая доля несвязанной двуокиси серы (SO ) | ГОСТ 902-76 | ЦХПП
157 | Натрий тетраборнокислый 10-водный (бура) |  | ГОСТ 4199 | Каждая партия | Растворимость в воде | ГОСТ 4199 | ЦТС
158 | Концентрат пассивирующий | PrimeCoat Z 132C | Контракт/ договор | Каждая партия | Плотность Водородный показатель | ГОСТ 18995.1 Инструкция к рН-метру | ЦХПП ЦДС
|  | BONDERITE M-CR NR-6022 | Контракт/ договор | Каждая партия | Плотность Водородный показатель | ГОСТ 18995.1 Инструкция к рН-метру | ЦХПП ЦДС
|  | Фоскон 452 | ТУ 2149-211-10964029-2004 | Каждая партия | Удельная масса Массовая доля общего хрома в пересчете на CrO3 | ТУ 2149-211-10964029-2004
|  | Фоскон 800 | ТУ 2149-365-10964029-2013 | Каждая партия | Удельная масса Массовая доля общего хрома в пересчете на Cr2O3 | ТУ 2149-365-10964029-2013
|  | ПФ-500 А | ТУ 2149-005-73647071-2011 | Каждая партия | Массовая доля хрома общего, по объему Удельная масса | ТУ 2149-005-73647071-2011
|  | ПФ-500 С | ТУ 2149-006-73647071-2011 | Каждая партия | Массовая доля общего хрома по объему Удельная масса Водородный показатель | ТУ 2149-006-73647071-2011
|  | Okemcoat F2 | Контракт/ договор | Каждая партия | Массовая концентрация Cr6+ Плотность Водородный показатель | АМ 05757665-072-344-2010 ГОСТ 18995.1 Инструкция к рН-метру
|  | Пассерит 6010 | Контракт/ договор | Каждая партия | Плотность Водородный показатель | ГОСТ 18995.1 Инструкция к рН-метру
69
Перечень продукции, подлежащей входному контролю качества на 2023 год
Форма 4
№ п/п | Наименование продукции | Марка, вид, тип | Номер нормативной документации (ГОСТ, ТУ) на продукцию | Объем контроля и периодичность | Параметры контроля | Методики контроля, измерения и испытания | Подразделение осуществляющее входной контроль
|  | BONDERITE M-PA226 | Контракт/ договор | Каждая партия | Плотность Водородный показатель | ГОСТ 18995.1 Инструкция к рН-метру
|  | Пассерит 5004 | Контракт/ договор | Каждая партия | Плотность Водородный показатель | ГОСТ 18995.1 ИнстРукция к рН-метРу
|  | BONDERITE M-PA 225 W R1 | Контракт/ договор | Каждая партия | Плотность Водородный показатель | ГОСТ 18995.1 Инструкция к рН-метру
|  | Триолин PSK10 | ТУ 20.59.59.-334- 10968286-2017 | Каждая партия | Удельная масса Массовая доля хрома в пересчете на Cr2O3 | ТУ 20.59.59.-334-10968286- 2017
|  | PrimeCoat Z 838-4P | Контракт/ договор | Каждая партия | Плотность Водородный показатель | ГОСТ 18995.1 Инструкция к рН-метру
159 | Кислота соляная синтетическая техническая | Марка А, Б | ГОСТ 857 | Каждая партия | Массовая доля хлористого водорода | ГОСТ 857 | ЦТС ЦХПП ЦДС
160 | Состав электроизоляци-онный | Фоскон-305 | ТУ 2149-094-10964029-98 | Каждая партия | Удельная масса Свободная кислотность Отношение условно-общей к свободной кислотности | ТУ 2149-094-10964029-98 | ШПЦ
|  | Фоскон-303 | ТУ 2149-144-10964029-2001 | Каждая партия | Удельная масса Свободная кислотность Отношение условно-общей кислотности к свободной кислотности Массовая доля сульфатов | ТУ 2149-144-10964029-2001 | ЦТС
|  | Фоскон-315 | ТУ 2149-320-10964029-2013 | Каждая партия | Удельная масса Массовая доля свободной ортофосфорной кислоты Условная вязкость | ТУ 2149-320-10964029-2013 | ЦДС
|  | Фоскон - 316В4 | ТУ 2149-335-10964029-2011 | Каждая партия | Удельная масса Условная вязкость Концентрация водо-родных ионов Массовая доля хрома (VI) Массовая доля хрома (III) Массовая доля сухого вещества | ТУ 2149-335-10964029-2011 | ЦТС
|  | Фоскон - 313М | ТУ 2149-319-10964029-2010 | Каждая партия | Удельная масса Условная вязкость Концентрация водородных ионов Массовая доля сухого вещества Массовая доля хрома (III) в пересчете на Cr2O3 Массовая доля хрома (VI) в пересчете на CrO3 | ТУ 2149-319-10964029-2010 | ЦТС
|  | «Тип - 3» | ТУ 14-106-738-2006 | Каждая партия | Условная вязкость Массовая концен-трация фосфорной кислоты Плотность | ГОСТ 8420 М 05757665-FL-252-0109-2019 ГОСТ 18995.1 | ШПЦ
70
Перечень продукции, подлежащей входному контролю качества на 2023 год
Форма 4
№ п/п | Наименование продукции | Марка, вид, тип | Номер нормативной документации (ГОСТ, ТУ) на продукцию | Объем контроля и периодичность | Параметры контроля | Методики контроля, измерения и испытания | Подразделение осуществляющее входной контроль
|  | МАП | ТУ 2149-004-35176729-2015 | Каждая партия | Плотность Кинематическая вязкость Концентрация водородных ионов Массовая доля сухого вещества Массовая доля хрома (VI) в пересчете на CrO3 | ТУ 20.13.62-010495516-001- 2019 | ЦТС
|  | МАП (компонент 1) | ТУ 2149-004-35176729-2015 | Каждая партия | Плотность Массовая доля хрома (VI) в пересчете на CrO3 | ТУ 20.13.62-010495516-001- 2019 | ЦТС
|  | МАП (компонент 2) | ТУ 2149-004-35176729-2015 | Каждая партия | Плотность рН | ТУ 20.13.62-010495516-001- 2019 | ЦТС
|  | Алкизол-4 | ТУ 2149-338-10964029-2014 | Каждая партия | Внешний вид и цвет Условная вязкость Концентрация водородных ионов Массовая доля сухого вещества | ТУ 2149-338-10964029-2014 | ЦДС
161 | Моющее средство | Фоскон-217 | ТУ 2149-251-10964029-2005 | Каждая партия | Внешний вид Удельная масса Общая щелочность Концентрация водородных ионов | ТУ 2149-251-10964029-2005 | ЦДС ЦХПП
|  | Фоскон-217М (однокомпонентный) | ТУ 2149-251-10964029-2005 | Каждая партия | Внешний вид Удельная масса Концентрация водо-родных ионов Массовая доля общей щелочности в пересчете на Na2O Массовая доля силиката натрия в пересчете на SiO2 | ТУ 2149-251-10964029-2005 | ЦТС
|  | Фоскон-217М (компонент А) | ТУ 2149-251-10964029-2005 | Каждая партия | Внешний вид Удельная масса Концентрация водо-родных ионов Массовая доля общей щелочности в пересчете на Na2O Массовая доля силиката натрия в пересчете на SiO2 | ТУ 2149-251-10964029-2005 | ЦТС
|  | Фоскон-217М (компонент Б) | ТУ 2149-251-10964029-2005 | Каждая партия | Внешний вид Удельная масса Концентрация водо-родных ионов Пенообразующая способность водного раствора | ТУ 2149-251-10964029-2005 | ЦТС
|  | Фоскон 246-2 однокомпонентный | ТУ 2149-410-10964029-2015 | Каждая партия | Удельная масса Концентрация водородных ионов Очищающая способность Общая щелочность в пересчете на NaOH | ТУ 2149-410-10964029-2015 | ЦТС ЦДС
|  | Фоскон 246-2 двухкомпонентный (компонент А) | ТУ 2149-410-10964029-2015 | Каждая партия | Удельная масса Концентрация водородных ионов Общая щелочность в пересчете на NaOH | ТУ 2149-410-10964029-2015 | ЦТС
|  | Фоскон 246-2 двухкомпонентный (компонент Б) | ТУ 2149-410-10964029-2015 | Каждая партия | Удельная масса Концентрация водородных ионов | ТУ 2149-410-10964029-2015 | ЦТС
71
Перечень продукции, подлежащей входному контролю качества на 2023 год
Форма 4
№ п/п | Наименование продукции | Марка, вид, тип | Номер нормативной документации (ГОСТ, ТУ) на продукцию | Объем контроля и периодичность | Параметры контроля | Методики контроля, измерения и испытания | Подразделение осуществляющее входной контроль
|  | Фоскон 246-2 двухкомпонентный (к. А + к. Б) | ТУ 2149-410-10964029-2015 | Каждая партия | Очищающая способность Пенообразующая способность 1% -го водного раствора | ТУ 2149-410-10964029-2015 | ЦТС
|  | Фоскон-207 Фоскон-207М | ТУ 2149-147-10964029-2001 | Каждая партия | Внешний вид Массовая доля общей щелочности Очищающая способность раствора Водородный показатель Удельная масса | ТУ 2149-147-10964029-2001 | ЦХПП
|  | Фоскон 229 | ТУ 2149-329-10964029-2010 | Каждая партия | Удельная масса Концентрация водородных ионов Массовая доля общей щелочности | ТУ 2149-329-10964029-2010 | ЦХПП ЦДС
|  | BONDERITE C-AK 2710 IT | Контракт/ договор | Каждая партия | Плотность | ГОСТ 18995.1 | ЦХПП ЦДС
|  | Novaclean 300 | Контракт/ договор | Каждая партия | Плотность | ГОСТ 18995.1 | ЦХПП
162 | Ингибитор кислотной коррозии | BONDERITE S-AD 1600 IT | Контракт/ договор | Каждая партия | Плотность Водородный показатель | ГОСТ 18995.1 Инструкция к рН-метру | ЦХПП
|  | Волтес ИТ-1 | ТУ 2499-129-34686523-2011 | Каждая партия | Плотность Водородный показатель | ТУ 2499-129-34686523-2011 | ЦХПП
|  | «LEUZOLIT 387-THS» | Контракт/ договор | Каждая партия | Внешний вид Плотность Водородный показатель | Контракт/ договор | ЦДС
163 | Спирт поливиниловый | Импорт ПВС 16/1, высший или 1й сорт | Контракт/ договор ГОСТ 10779-78 | Каждая партия | Внешний вид Концентрация водородных ионов Динамическая вязкость Растворимость в воде Массовая доля летучих веществ массовая доля ацетатных групп | Контракт/ договор ГОСТ 10779-78 ГОСТ 18249-72 ГОСТ 17537-72 ГОСТ 18995.1 | ШПЦ
164 | Лак электроизоляционный | Voltatex 1120-2 Voltatex 1153 Е Remisol EB 5340 Remisol EB 5350 Remisol EB 5350S Remisol EB 5308 Remisol EB 503 LS Voltatex 1151 Е Voltatex 1250 Voltatex 1250V Dynophen gris sans BG | Контракт/ договор | Каждая партия | Плотность Условная вязкость Массовая доля нелетучих веществ Водородный показатель | Контракт/ договор ГОСТ 8420 ГОСТ 18329 ГОСТ 31939 | ЦДС
72
№ п/п | Наименование продукции | Марка, вид, тип | Номер нормативной документации (ГОСТ, ТУ) на продукцию | Объем контроля и периодичность | Параметры контроля | Методики контроля, измерения и испытания | Подразделение осуществляющее входной контроль
165 | Смесь резиновая каландрованная | 2566 | ТУ 2512-046-00152081-2003 | Каждая партия | Условия вулканизации: Температура, 0С; Давление на пресформу, МПа; Время, мин. Условная прочность при растяжении, кгс/см2. Относительное удлинение при разрыве, %. Твердость по Шору, ед. Шор А. | ТУ 2512-046-00152081-2003 | МРЦ
166 | Проволока с наполнителем металлический кальций | П-ТС11-Са П-ТС10-Са П-Т-11-08-Са RE076- QAHB201-CS75 Calcium Pferrocal Wire 9mm LR RE076-BQHB-CS75 Проволока кальциевая 9,0 Кальциевая инжекционная проволока | Контракт/ договор ТУ 1274-008-84379235-2014 ТУ 25.93.15-017-186739692021 ТУ 1479-002-79415514-2019 ТУ 14-5-301-2011 | Каждая партия | Диаметр проволоки Плотность замка оболочки | Контракт/ договор ТУ 1274-007-84379235-2014 ТУ 25.93.15-017-18673969- 2021 ТУ 1479-002-79415514-2019 ТУ 14-5-301-2011 | ЦПП - расстановка и вскрытие упаковки и тары, передача сертификатов качества в цех ЦЛК, отбор проб, подготовка проб цех ЦЛК - приемка, контроль параметров
167 | Полупродукт глиноземистый для наведения шлака на УПК | ХПГ-70 ШОК 75 ШОК 80 МАП | ТУ 1568-039-85326134-10 ТУ 1568-035-85326134-10 ТУ 0798-074-00186482-2012 ТУ 178118-018-92886945- 2015 | Одна партия в месяц | А12Оз CaO SiO2 MgO Fe2O3 (FeO+Fe2O3) &2O3 влага В рамках выборочного контроля, с периодичностью 1 раз в квартал: MnO Со6щ P2O5 8 - °общ B TiO2 | ТУ 1568-039-85326134-10 ТУ 0798-074-00186482-2012 ТУ 178118-018-92886945-2015 | КЦ-1 КЦ-2 ЦПП цех ЦЛК -выполнение анализа
168 | Ролик погружной цинковального узла |  | Контракт/ договор согласно чертежа | одна партия в месяц | Линейные размеры Твердость Внутренние дефекты цапф роликов | Контракт/ договор Ультразвуковой контроль | ЦХПП
169 | Ролик стабилизирующий цинковального узла |  |  | Каждая партия | Линейные размеры Твердость Внутренние дефекты цапф роликов | Контракт/ договор Ультразвуковой контроль | ЦХПП
73
Перечень продукции, подлежащей входному контролю качества на 2023 год
Форма 4
№ п/п | Наименование продукции | Марка, вид, тип | Номер нормативной документации (ГОСТ, ТУ) на продукцию | Объем контроля и периодичность | Параметры контроля | Методики контроля, измерения и испытания | Подразделение осуществляющее входной контроль
170 | Наконечники кислородных фурм | Производство МЦСО |  | Каждая партия | Рентгенографический контроль сварного соединения наружной тарелки и трубы; | Методика осуществления приемочного контроля качества швов сварочных соединений головки кислородной фурмы КЦ-2 от 30.05.2012 г. | МЦСО
[5 empty] | Испытание головки под давлением 24 бар в течение 5 мин; |  | ЦРСО
|  |  |  | 100% контроль, периодичность -постоянно | Внешний осмотр |  | КЦ-1 КЦ-2
|  | Сторонние поставщики | Контракт/ договор | 100% контроль, периодичность -постоянно | Рентгенографический контроль сварного шва между медью и внешней стальной трубой; Ультразвуковая проверка толщины меди в «рыльной» части головки; Проверка всех основных размеров. |  | ЦПП, ЦЛК
[5 empty] | Испытание головки под давлением 16 бар в течение 30 мин; |  | ЦРСО
[5 empty] | Внешний осмотр |  | КЦ-1 КЦ-2
171 | Фурмы | ОЗМ 401894 (черт. 80317-00.00.00.СБ) ОЗМ 93628 (черт. E1-NR- 6568) ОЗМ 93625 (ФМ-1) | Контракт/ договор | Каждая партия | внешний вид | Контракт/ договор визуальный осмотр | КЦ-1 КЦ-2
|  | FM50G12 SA-501R | Контракт/ договор | Каждая партия | Внешний вид | Контракт/ договор визуальный осмотр | КЦ-1
172 | Лента порошковая наплавочная | ПЛ-АНТ111 | ГОСТ 26467-85, ТУ 14-1-4209-87 | Каждая партия | Химический состав (одна проба в месяц) Насыпная плотность | ГОСТ 26467-85, ТУ 14-1-4209-87 | ОМЦ
173 | Пластичные стопора отсечки шлака | ПСТ- 1/120 ПСТ- 1/145 ПТС-1/160 | ТС 2015-1-48 | Каждая партия | Внешний вид | Визуальный осмотр | КЦ-1 КЦ-2
74
Перечень продукции, подлежащей входному контролю качества на 2023 год
Форма 4
№ п/п | Наименование продукции | Марка, вид, тип | Номер нормативной документации (ГОСТ, ТУ) на продукцию | Объем контроля и периодичность | Параметры контроля | Методики контроля, измерения и испытания | Подразделение осуществляющее входной контроль
174 | Пруток резаный медный | М1 М2 М3 | ГОСТ 1535-2016 ГОСТ 859-2014 Контракт/ договор | Одна партия в месяц для каждой марки | Cu | ГОСТ 31382 ГОСТ 24231 | КЦ-1, КЦ-2 ЦПП -приемка, отбор и подготовка проб, доставка проб в лабораториюна основании результатов анализа из ЦЛК принятие решения о пригдности. цех ЦЛК - подготовка проб, выполнение анализа. ЦПП - расстановка и вскрытие упаковки и тары, передача сертификатов качества в цех ЦЛК, отбор проб, подготовка проб: высверливание. цех ЦЛК - приемка, контроль за отбором и подготовка проб: усреднение и сокращение, доставка проб в лабораторию, выполнение анализа
75
Перечень продукции, подлежащей входному контролю качества на 2023 год
№ п/п | Наименование продукции | Марка, вид, тип | Номер нормативной документации (ГОСТ, ТУ) на продукцию | Объем контроля и периодичность
175 | Мрамор молотый | РМ 100 | ТУ 5716-001-99242323-2014 | Одна партия в месяц для каждой марки
|  | Omyacarb 15 PL | ТУ 08.12.12-012-71308960- 2017 | Каждая партия
176 | Круг 1 Омм для навивки нагревателей для печей ВТО | Х23Ю5Т Х27Ю5Т | ГОСТ 12766.4-90 | Каждая партия
Форма 4
Параметры контроля | Методики контроля, измерения и испытания | Подразделение осуществляющее входной контроль
Массовая доля оксида кальция в пересчете на СаСОЗ, % Массовая доля окиси магния (MgO), % в пересчете на MgCO3 Массовая доля SiO2, % Массовая доля А12ОЗ +Fe2O3, % Массовая доля влаги, % Массовая доля остатка, %, на сите с сеткой № 0,1 мм, № 0,063 мм Плотность насыпная, г/см3 Средний размер частиц, d50 %, мкм Наибольший размер частиц, d98 %, мкм | ГОСТ 21138.5 АМ 05757665-72-329-2008 АМ 05757665-72-330-2008 АМ 05757665-072-345-2009 АМ 05757665-252-002-2021 ГОСТ 2642.1 ГОСТ 21119.2 ГОСТ 27707 ГОСТ 8735 ГОСТ 8269.0 ТУ 5716-001-00281275-2009 ГОСТ 2642.8 ГОСТ 2642.7 ГОСТ 2642.3 ГОСТ 2642.5 ГОСТ 2642.4 | омц отбор и передача пробы в цех ЦЛК
Массовая доля оксида кальция в пересчете на СаСОЗ, % Массовая доля окиси магния (MgO), % в пересчете на MgCO3 Массовая доля SiO2, % Массовая доля А12ОЗ +Fe2O3, % Массовая доля влаги, % Массовая доля остатка, %, на сите с сеткой № 0,1 мм, № 0,063 мм Плотность насыпная, г/см3 Средний размер частиц, d50 %, мкм Наибольший размер частиц, d98 %, мкм | ГОСТ 21138.5 АМ 05757665-72-329-2008 АМ 05757665-72-330-2008 АМ 05757665-072-345-2009 АМ 05757665-252-002-2021 ГОСТ 2642.1 ГОСТ 21119.2 ГОСТ 27707 ГОСТ 8735 ГОСТ 8269.0 ТУ 5716-001-00281275-2009 ГОСТ 2642.8 ГОСТ 2642.7 ГОСТ 2642.3 ГОСТ 2642.5 ГОСТ 2642.4 | ОМЦ отбор и передача пробы в цех ЦЛК
Внешний вид, Механическая прочность Химический состав (при условии предоставления в лабораторию пробы в виде стружки) | ГОСТ 12766.3-90 ГОСТ 10994-74 | ЦТС
76
Перечень продукции, подлежащей входному контролю качества на 2023 год
Форма 4
№ п/п | Наименование продукции | Марка, вид, тип | Номер нормативной документации (ГОСТ, ТУ) на продукцию | Объем контроля и периодичность | Параметры контроля | Методики контроля, измерения и испытания | Подразделение осуществляющее входной контроль
177 | Концентрат молибденовый брикетированный | Брикет техн оксида МО Impromet - Mo Оксид молибдена в брикетах Концентрат молибденовый брикетированный | Контракт/ договор Контракт/ договор Контракт/ договор ГОСТ 212-76 | Каждая партия | Mo S P Cu | ГОСТ 13151.1 АМ 05757665-072-350-2010 ГОСТ 13151.6 ГОСТ 13151.7 Контракт/ договор | ЦПП - расстановка и вскрытие упаковки и тары, передача сертификатов качества в цех ЦЛК, отбор проб, подготовка проб: дробление, грохочение ЦЛК - приемка, контроль за отбором и подготовка проб: усреднение и сокращение, доставка проб в лабораторию и выполнение анализа
178 | Г орячебрикетированно е железо | ГБЖ | ТУ 24.10.13-00300186803-2020 | Каждая партия | Fe общ Fe мет S C P SiO2 | ISO 9516.1 ГОСТ 26482 ГОСТ 23581.15 ГОСТ 29581.9 ГОСТ 29581.19 ГОСТ 29581.20 ГОСТ 32518.1 АМ 05757665-252-001-2021 АМ 05757665-252-005-2020 АМ 05757665-72-348-2010 АМ 05757665-72-350-2010 | Копровый цех Цех ЦЛК -выполнение анализа
179 | Порошок алюминиевый | АПЖ | ГОСТ 11069 ТУ 1791-002-98948328- 2017 | Каждая партия | Al Si | М 05757665-FL-252-0262- 2020 | ФСЦ
77
Перечень продукции, подлежащей входному контролю качества на 2023 год
Форма 4
№ п/п | Наименование продукции | Марка, вид, тип | Номер нормативной документации (ГОСТ, ТУ) на продукцию | Объем контроля и периодичность | Параметры контроля | Методики контроля, измерения и испытания | Подразделение осуществляющее входной контроль
180 | Порошок ферросилиция азотированный | FeSi45N20 FeSi55N25 FeSi65N35 N15, N20, N25 ФСН30 ФСН25 ФСН20 | ТУ 0821-056-21600649- 2016 Контракт/ договор | Каждая партия | Si Al Ti C N* | АМ 05757665-72-177-2007 АМ 05757665-72-321-2008 ГОСТ 13230.1 ГОСТ 13230.7 ГОСТ 13230.9 ГОСТ 27069 Контракт/ договор ТУ 0821-056-21600649-2016 | ЦПП - расстановка и вскрытие упаковки и тары, передача сертификатов качества в цех ЦЛК, отбор проб, подготовка проб: дробление, рохочение цех ЦЛК - приемка, контроль за отбором и подготовкой проб: усреднение и сокращение, доставка проб в лабораторию и выполнение анализа *Выполнение анализа сторонней организацией
181 | Проволока пор. Forsteel 2 14мм | Forsteel 2 | ТУ 1479-012-31184235- 2007 Контракт/ договор | Каждая партия | Диаметр Внешний вид | Контракт/ договор ТУ 1479-012-31184235-2007 Визуально | ЦПП - расстановка и вскрытие упаковки и тары, передача сертификатов качества в цех ЦЛК цех ЦЛК - приемка, контроль параметров
78
Перечень продукции, подлежащей входному контролю качества на 2023 год
Форма 4
№ п/п | Наименование продукции | Марка, вид, тип | Номер нормативной документации (ГОСТ, ТУ) на продукцию | Объем контроля и периодичность | Параметры контроля | Методики контроля, измерения и испытания | Подразделение осуществляющее входной контроль
182 | Проволока пор. Модификат компл Insteel 3 | Модификатор комплексный INSTEEL 3.4.2 INSTEEL 3.4.1. | ТУ 0820-086-72684889- 2019 Контракт/ договор | Каждая партия | Диаметр Внешний вид | Контракт/ договор ТУ 0820-086-72684889-2019 Визуально | ЦПП - расстановка и вскрытие упаковки и тары, передача сертификатов качества в цех ЦЛК цех ЦЛК - приемка, контроль параметров
183 | Связующее Диспергатор "Полипласт ТД" | Добавка технологическая "Полипласт ТД" | ТУ 2481-040-58042865- 2009 | Каждая партия | массовая доля воды насыпная плотность | ТУ 2481-040-58042865-2009 | ЦИБ
184 | Песок формовочный | 1-2К1-2О2-303 | ГОСТ 2138-91 | Каждая 10 партия | глинистая составляющая зерновой состав газопроницаемость влажность | ГОСТ 2138-91 | ФЛЦ
79
Перечень продукции, подлежащей входному контролю качества на 2023 год
Форма 4
№ п/п | Наименование продукции | Марка, вид, тип | Номер нормативной документации (ГОСТ, ТУ) на продукцию | Объем контроля и периодичность | Параметры контроля | Методики контроля, измерения и испытания | Подразделение осуществляющее входной контроль
185 | Огнеупорные бетоны для изготовления футеровок обжиговых печей и вспомогательных элементов | Seven Cast 58 NM | Контракт/ договор | Каждая партия | A12O3 Fe2O3 CaO SiO2 | ГОСТ 2642.4 ГОСТ 2642.5 ГОСТ 2642.7 ГОСТ 2642.3 АМ 05757665-252-001-2021 ГОСТ Р 55410 ГОСТ Р 52667 ГОСТ 26565 | ЦПП - расстановка и вскрытие упаковки и тары, передача сертификатов качества в цех ЦЛК, отбор проб, подготовка проб цех ЦЛК - приемка, контроль за отбором и подготовкой проб, доставка проб в лабораторию и выполнение анализа
186 | Медь катодов | М00к М0к М1к | ГОСТ 546 ГОСТ 859 Контракт/ договор | Одна партия в месяц для каждой марки | Си внешний вид размеры | ГОСТ 859 ГОСТ 546 ГОСТ 31382 визуальный, инструментальный Контракт | ЦПП (склад 1106) -приемка, расстановка и вскрытие упаковки и тары, растарка до массы в упаковке 890915 кг, упаковка готовых пачек. КЦ-1 - приемка (при поставке в весовой дозировке 890-915 кг в цех), отбор и подготовка проб в виде стружки ( в том числе на складе 1106 после растарки), доставка проб в лабораторию (цех ЦЛК), на основании результатов анализа из цеха ЦЛК -принятие решения о пригодности цех ЦЛК - выполнение анализа.
187 | Полукокс | ООО "СТМ Групп", ООО "Русфаундриконсалт" | ТУ 19.10.10-002- 24632130-2017 ТУ 2220-001-84560773- 2020 | Каждая партия | Зольность Влага Выход летучих | ГОСТ 55661 ГОСТ 27588 ГОСТ 55660 | ФСЦ
80
Перечень продукции, подлежащей входному контролю качества на 2023 год
Форма 4
№ п/п | Наименование продукции | Марка, вид, тип | Номер нормативной документации (ГОСТ, ТУ) на продукцию | Объем контроля и периодичность | Параметры контроля | Методики контроля, измерения и испытания | Подразделение осуществляющее входной контроль
188 | Кремний кристаллический | Марка К р 0 0 | ГОСТ 2169-69 Контракт/ договор | 1 партия в месяц | Si P Ti Al Ca Fe Поверхностные загрязнения Фракционный состав При наличии в договоре C S | ГОСТ 2169 ГОСТ 13230.4 ГОСТ 19014.4 ГОСТ 19014.1 ГОСТ 19014.3 ГОСТ 19014.2 ГОСТ 27069 ГОСТ 27041 | ЦПП - расстановка и вскрытие упаковки и тары, передача сертификатов качества в цех ЦЛК, отбор проб, подготовка проб: дробление, грохочение, определение фракционного состава цех ЦЛК - приемка, контроль за отбором и подготовкой проб, усреднение и сокращение проб, доставка проб в лабораторию, выполнение анализа
81
Переч № п/п | ень продукции, подлеж Наименование продукции | ащей входному контролю i Марка, вид, тип | ачества на 2023 год Номер нормативной документации (ГОСТ, ТУ) на продукцию | Объем контроля и периодичность | Параметры контроля | Методики контроля, измерения и испытания | Форма 4 Подразделение осуществляющее входной контроль
189 190 | Шоткрет-бетон для рабочего слоя стальковшей КЦ-1,2 | ООО "Севен Рефракториз": Seven Shot 92 NR 08 Z Seven Shot 87 NR 83 H | Контракт/ договор | Одна партия в месяц | Для марки Seven Shot 92 NR 08 Z : A12O3 Fe2O3 SiO2 Для марки Seven Shot 87 NR 83 H: A12O3 Fe2O3 Cr2O3 | ГОСТ 2642.0 ГОСТ 26565 ГОСТ 2642.3 ГОСТ 2642.4 ГОСТ 2642.5 ГОСТ 2642.9 АМ 05757665-252-002-2021 ГОСТ Р 55410 | ЦПП - расстановка пакетов, вскрытие упаковки и тары и передача сертификатов качества цех ЦЛК цех ЦЛК - приемка, отбор и доставка проб. Выполнение анализа КЦ-1, КЦ-2 -сообщают о поступлении, вскрытие упаковки и тары, отбор и подготовка проб, передача сертификатов качества контролеру цех ЦЛК цех ЦЛК - отбор, подготовка и доставка проб и выполнение анализа
| Олово чушка | О1пч | ГОСТ 860-75 Контракт/ договор | Каждая партия | Sn Pb Sb Cu Bi As Fe Zn Al | ГОСТ 860 ГОСТ 24231 ГОСТ 15483.10 | КЦ-1 - приемка (при поставке, отбор и подготовка проб в виде стружки, доставка проб в лабораторию (цех ЦЛК), на основании результатов анализа из цеха ЦЛК -принятие решения о пригодности цех ЦЛК -выполнение анализа.
82
Перечень продукции, подлежащей входному контролю качества на 2023 год
Форма 4
№ п/п | Наименование продукции | Марка, вид, тип | Номер нормативной документации (ГОСТ, ТУ) на продукцию | Объем контроля и периодичность | Параметры контроля | Методики контроля, измерения и испытания | Подразделение осуществляющее входной контроль
1 - данный вид продукции подлежит входному контролю при проведении капитальных ремонтов;
2 - содержание фосфора выполняется факультативно, по специальному требованию цеха-получателя;
3 - данный вид продукции подлежит входному контролю совместно с работниками цехов: отбор образцов проб работниками цехов под контролем работников отдела верификации продукции цеха ЦЛК;
Примечания:
1 Продукция, закупаемая в течение года впервые, подлежит входному контролю качества в объеме, предусмотренном нормативной и технической документацией на данную продукцию, а также требованиями
Контракт/ договора (Контракт/ договора);
2 Методики контроля, измерения и испытаний на импортные материалы производятся по согласованным с поставщиком методикам;
3 Входной контроль проводить с момента закупки ГСО и разработки методики; входной контроль проводить с применением иностранного стандартного образца в соответствии с Контракт/ договором
83
Перечень продукции, подлежащей входному контролю качества на 2023 год
Форма 4
РАЗРАБОТАНО
Начальник ОСМК УККП
СОГЛАСОВАНО
Директор по операционным закупкам
Директор по снабжению сырьевыми категориями
И.о. директора Дирекции по аглодоменному производству
Директор Дирекции по сталеплавильному производству
Директор Дирекции по прокатному производству
Начальник цеха ЦЛК
Начальник УСОТиР
И.о. начальника УРТ
Начальник ЦПП
Бобровских П.Г.
42-907
подписано
П.Г. Бобровских
согласна
26.04.2023 11:48
согласен
23.03.2023 15:14
согласен
24.03.2023 14:48
согласен
30.03.2023 15:45
согласен
30.03.2023 8:10
согласна
27.03.2023 10:42
согласен
29.03.2023 15:25
согласен
27.03.2023 18:20
согласен
24.03.2023 8:30
С.Б. Лапкина
О.А. Молчанов
С.В. Мясоедов
В.А. Лавров
А.В. Морозов
О.Г. Мерзликина
Е.В. Берестюков
И.В. Настич
С.С. Токмаков
ЛИСТ РЕГИСТРАЦИИ ИЗМЕНЕНИЙ
к Перечню продукции, подлежащей входному контролю качества на 2023 год
Номер изменения | Дата утверждения | № п/п и наименование продукции