## Задала для примера
Материал | Краткий текст материала | Поставщик | Имя предприятия | Внеш. номер договора | Название ТУ/ГОСТ/др. НД | Параметр | Санкции в договоре (скидки/приплаты/ штраф за некачественную продукцию) | Кто производит приемку и ВК (НЛМК/Сюрвейер) | Кто делает лабораторный анализ (НЛМК/независимая лаборатория) | Платим за основное вещество? | Контрольные границы_MIN | Контрольные границы_MAX | ЕИ | Срок для предъявления претензий, дни | Срок для предъявления претензий (с какого момента отсчет)
69318 | Марганец металлический Мн965 ГОСТ 6008 | 2000206101 | Chongqing Runji Far East Alloy Co.,Ltd. | CRF-NLMK-2020/10 | ГОСТ 6008-90 | Mn | штраф 5% от стоимости ненадлежащей поставки | НЛМК | незав. лабор. | нет | 96.5% | 0 | % | 60 дней | с даты штемпеля "Товар поступил" на жд или трансп накладной
69318 | Марганец металлический Мн965 ГОСТ 6008 | 2000206101 | Chongqing Runji Far East Alloy Co.,Ltd. | CRF-NLMK-2020/10 | ГОСТ 6008-90 | Si | штраф 5% от стоимости ненадлежащей поставки | НЛМК | незав. лабор. | нет | 0 | 0.8 % | % | 60 дней | с даты штемпеля "Товар поступил" на жд или трансп накладной
69318 | Марганец металлический Мн965 ГОСТ 6008 | 2000206101 | Chongqing Runji Far East Alloy Co.,Ltd. | CRF-NLMK-2020/10 | ГОСТ 6008-90 | C | штраф 5% от стоимости ненадлежащей поставки | НЛМК | незав. лабор. | нет | 0 | 0.10 % | % | 60 дней | с даты штемпеля "Товар поступил" на жд или трансп накладной
69318 | Марганец металлический Мн965 ГОСТ 6008 | 2000206101 | Chongqing Runji Far East Alloy Co.,Ltd. | CRF-NLMK-2020/10 | ГОСТ 6008-90 | P | штраф 5% от стоимости ненадлежащей поставки | НЛМК | незав. лабор. | нет | 0 | 0.05 % | % | 60 дней | с даты штемпеля "Товар поступил" на жд или трансп накладной
69318 | Марганец металлический Мн965 ГОСТ 6008 | 2000206101 | Chongqing Runji Far East Alloy Co.,Ltd. | CRF-NLMK-2020/10 | ГОСТ 6008-90 | S | штраф 5% от стоимости ненадлежащей поставки | НЛМК | незав. лабор. | нет | 0 | 0.05 % | % | 60 дней | с даты штемпеля "Товар поступил" на жд или трансп накладной
69318 | Марганец металлический Мн965 ГОСТ 6008 | 2000206101 | Chongqing Runji Far East Alloy Co.,Ltd. | CRF-NLMK-2020/10 | ГОСТ 6008-90 | N | штраф 5% от стоимости ненадлежащей поставки | НЛМК | незав. лабор. | нет | 0 | 0.10% | % | 60 дней | с даты штемпеля "Товар поступил" на жд или трансп накладной
69318 | Марганец металлический Мн965 ГОСТ 6008 | 2000206101 | Chongqing Runji Far East Alloy Co.,Ltd. | CRF-NLMK-2020/10 | ГОСТ 6008-90 | Фракция | штраф 5% от стоимости ненадлежащей поставки | НЛМК | НЛМК | нет | 10-50 мм (90% min) | - | мм | 60 дней | с даты штемпеля "Товар поступил" на жд или трансп накладной
69318 | Марганец металлический Мн965 ГОСТ 6008 | 2000206101 | Chongqing Runji Far East Alloy Co.,Ltd. | CRF-NLMK-2020/10 | ГОСТ 6008-90 | Поверхностные загрязнения | 0 | НЛМК | НЛМК | нет | 0 | 0 | % | 60 дней | с даты штемпеля "Товар поступил" на жд или трансп накладной
472449 | ФЕРРОСИЛИЦИЙ ФС65 ГОСТ 1415 | 1000024679 | ОБЩЕСТВО С ОГРАНИЧЕННОЙ ОТВЕТСТВЕННОСТЬЮ "БРАТСКИЙ ЗАВОД ФЕРРОСПЛАВОВ" | 50 | ГОСТ 1415-93 | Si | штраф не прописан, в случае отказа покупателя вернуть некач товар согласовывается снижение стоимости товара | НЛМК | НЛМК | да | 63% | 68% | % | 30 дней | со дня составления акта приемки продукции по качеству
472449 | ФЕРРОСИЛИЦИЙ ФС65 ГОСТ 1415 | 1000024679 | ОБЩЕСТВО С ОГРАНИЧЕННОЙ ОТВЕТСТВЕННОСТЬЮ "БРАТСКИЙ ЗАВОД ФЕРРОСПЛАВОВ" | 50 | ГОСТ 1415-93 | С | штраф не прописан, в случае отказа покупателя вернуть некач товар согласовывается снижение стоимости товара | НЛМК | НЛМК | да | - | 0.1% | % | 30 дней | со дня составления акта приемки продукции по качеству
472449 | ФЕРРОСИЛИЦИЙ ФС65 ГОСТ 1415 | 1000024679 | ОБЩЕСТВО С ОГРАНИЧЕННОЙ ОТВЕТСТВЕННОСТЬЮ "БРАТСКИЙ ЗАВОД ФЕРРОСПЛАВОВ" | 50 | ГОСТ 1415-93 | Mn | штраф не прописан, в случае отказа покупателя вернуть некач товар согласовывается снижение стоимости товара | НЛМК | НЛМК | да | - | 0.4% | % | 30 дней | со дня составления акта приемки продукции по качеству
472449 | ФЕРРОСИЛИЦИЙ ФС65 ГОСТ 1415 | 1000024679 | ОБЩЕСТВО С ОГРАНИЧЕННОЙ ОТВЕТСТВЕННОСТЬЮ "БРАТСКИЙ ЗАВОД ФЕРРОСПЛАВОВ" | 50 | ГОСТ 1415-93 | Al | штраф не прописан, в случае отказа покупателя вернуть некач товар согласовывается снижение стоимости товара | НЛМК | НЛМК | да | - | 2.5% | % | 30 дней | со дня составления акта приемки продукции по качеству
472449 | ФЕРРОСИЛИЦИЙ ФС65 ГОСТ 1415 | 1000024679 | ОБЩЕСТВО С ОГРАНИЧЕННОЙ ОТВЕТСТВЕННОСТЬЮ "БРАТСКИЙ ЗАВОД ФЕРРОСПЛАВОВ" | 50 | ГОСТ 1415-93 | S | штраф не прописан, в случае отказа покупателя вернуть некач товар согласовывается снижение стоимости товара | НЛМК | НЛМК | да | - | 0.02% | % | 30 дней | со дня составления акта приемки продукции по качеству
472449 | ФЕРРОСИЛИЦИЙ ФС65 ГОСТ 1415 | 1000024679 | ОБЩЕСТВО С ОГРАНИЧЕННОЙ ОТВЕТСТВЕННОСТЬЮ "БРАТСКИЙ ЗАВОД ФЕРРОСПЛАВОВ" | 50 | ГОСТ 1415-93 | P | штраф не прописан, в случае отказа покупателя вернуть некач товар согласовывается снижение стоимости товара | НЛМК | НЛМК | да | - | 0.05% | % | 30 дней | со дня составления акта приемки продукции по качеству
472449 | ФЕРРОСИЛИЦИЙ ФС65 ГОСТ 1415 | 1000024679 | ОБЩЕСТВО С ОГРАНИЧЕННОЙ ОТВЕТСТВЕННОСТЬЮ "БРАТСКИЙ ЗАВОД ФЕРРОСПЛАВОВ" | 50 | ГОСТ 1415-93 | Cr | штраф не прописан, в случае отказа покупателя вернуть некач товар согласовывается снижение стоимости товара | НЛМК | НЛМК | да | - | 0.4% | % | 30 дней | со дня составления акта приемки продукции по качеству
472449 | ФЕРРОСИЛИЦИЙ ФС65 ГОСТ 1415 | 1000024679 | ОБЩЕСТВО С ОГРАНИЧЕННОЙ ОТВЕТСТВЕННОСТЬЮ "БРАТСКИЙ ЗАВОД ФЕРРОСПЛАВОВ" | 50 | ГОСТ 1415-93 | Фракция | штраф не прописан, в случае отказа покупателя вернуть некач товар согласовывается снижение стоимости товара | НЛМК | НЛМК | да | 10-50 мм (90% указала рассчетно) | 70 мм | мм | 30 дней | со дня составления акта приемки продукции по качеству
472449 | ФЕРРОСИЛИЦИЙ ФС65 ГОСТ 1415 | 1000024679 | ОБЩЕСТВО С ОГРАНИЧЕННОЙ ОТВЕТСТВЕННОСТЬЮ "БРАТСКИЙ ЗАВОД ФЕРРОСПЛАВОВ" | 50 | ГОСТ 1415-93 | Фракция | штраф не прописан, в случае отказа покупателя вернуть некач товар согласовывается снижение стоимости товара | НЛМК | НЛМК | да | - | менее 10 мм (5%) | мм | 30 дней | со дня составления акта приемки продукции по качеству
472449 | ФЕРРОСИЛИЦИЙ ФС65 ГОСТ 1415 | 1000024679 | ОБЩЕСТВО С ОГРАНИЧЕННОЙ ОТВЕТСТВЕННОСТЬЮ "БРАТСКИЙ ЗАВОД ФЕРРОСПЛАВОВ" | 50 | ГОСТ 1415-93 | Фракция | штраф не прописан, в случае отказа покупателя вернуть некач товар согласовывается снижение стоимости товара | НЛМК | НЛМК | да | - | более 50 мм (5%) | мм | 30 дней | со дня составления акта приемки продукции по качеству
472449 | ФЕРРОСИЛИЦИЙ ФС65 ГОСТ 1415 | 1000024679 | ОБЩЕСТВО С ОГРАНИЧЕННОЙ ОТВЕТСТВЕННОСТЬЮ "БРАТСКИЙ ЗАВОД ФЕРРОСПЛАВОВ" | 50 | ГОСТ 1415-93 | Поверхностные загрязнения | 0 | НЛМК | НЛМК | да | 0 | 0 | % | 30 дней | со дня составления акта приемки продукции по качеству